## 結果
掃描速度1000(mm/s)為A1、500 (mm/s)為A2、300 (mm/s)為A3；雷射速率150(W)為B1、200 (W)為B2、250 (W)為B3、225 (W)為B4

## 50 Hz
[11 empty] | 1000為A1、500為A2、300為A3；雷射速率150W為B1、200W為B2、250W為B3 | [5 empty] | 兩個因子 共有三個水準 外加一個B4
第一批 | Factor |  |  |  |  | 最大磁通密度Bm | Hm = 2500A/m | [6 empty] | 第一批 | Factor |  |  |  |  | 矯頑力Hc | Hm = 2500A/m | [6 empty] | 第一批 | Factor |  |  |  |  | 磁導率μa | Hm = 2500A/m | [6 empty] | 第一批 | Factor |  |  |  |  | 剩磁Br | Hm = 2500A/m | [5 empty] | 第一批 | Factor |  |  |  |  | 體積比功耗Pcv | Hm = 2500A/m
Trial | 氧濃度 | 雷射掃描速度 | 雷射功率 | 線間距 | 能量密度 | 1 | 2 | 3 | 4 | 5 | Ave | Std |  | Trial | 氧濃度 | 雷射掃描速度 | 雷射功率 | 線間距 | 能量密度 | 1 | 2 | 3 | 4 | 5 | Ave | Std |  | Trial | 氧濃度 | 雷射掃描速度 | 雷射功率 | 線間距 | 能量密度 | 1 | 2 | 3 | 4 | 5 | Ave | Std |  | Trial | 氧濃度 | 雷射掃描速度 | 雷射功率 | 線間距 | 能量密度 | 1 | 2 | 3 | 4 | 5 | Ave | Std | Trial | 氧濃度 | 雷射掃描速度 | 雷射功率 | 線間距 | 能量密度 | 1 | 2 | 3 | 4 | 5 | Ave | Std
| (ppm) | (mm/s) | (W) | (mm) | (J/mm^3) | [9 empty] | (ppm) | (mm/s) | (W) | (mm) | (J/mm^3) | [9 empty] | (ppm) | (mm/s) | (W) | (mm) | (J/mm^3) | [9 empty] | (ppm) | (mm/s) | (W) | (mm) | (J/mm^3) | [8 empty] | (ppm) | (mm/s) | (W) | (mm) | (J/mm^3)
1 | 1000 | 1000 | 150 | 0.1 | 60 | 1058.9 | 1076.9 | 1046.6 | 1067.2 | 1072.5 | 1064.42 | 12.00821 |  | 1 | 1000 | 1000 | 150 | 0.1 | 60 | 648.51 | 649.64 | 649.48 | 644.98 | 644.25 | 647.37 | 2.566665 |  | 1 | 1000 | 1000 | 150 | 0.1 | 60 | 339.34 | 346.01 | 336.21 | 336.39 | 341.72 | 339.93 | 4.08927 |  | 1 | 1000 | 1000 | 150 | 0.1 | 60 | 522.13 | 531.7 | 524.41 | 520.54 | 525.77 | 524.91 | 4.298808 | 1 | 1000 | 1000 | 150 | 0.1 | 60 | 100.06 | 101.9 | 100.82 | 99.916 | 100.46 | 100.6312 | 0.7925574
2 | 1000 | 1000 | 200 | 0.1 | 80 | 1172 | 1160.8 | 1157.2 | 1147.3 | 1172.2 | 1161.9 | 10.5423 |  | 2 | 1000 | 1000 | 200 | 0.1 | 80 | 697.14 | 697.57 | 695.59 | 696.35 | 702.9 | 697.91 | 2.890701 |  | 2 | 1000 | 1000 | 200 | 0.1 | 80 | 370.44 | 369.82 | 368.83 | 365.57 | 369.72 | 368.88 | 1.935286 |  | 2 | 1000 | 1000 | 200 | 0.1 | 80 | 571.06 | 567.76 | 566.58 | 560.95 | 572.73 | 567.82 | 4.564639 | 2 | 1000 | 1000 | 200 | 0.1 | 80 | 119.1 | 118.26 | 117.73 | 116.79 | 120.39 | 118.454 | 1.368952
3 | 1000 | 1000 | 250 | 0.1 | 100 | 1033.4 | 1201.9 | 1226.9 | 1240.9 | 1213.5 | 1220.8 | 16.84953 |  | 3 | 1000 | 1000 | 250 | 0.1 | 100 | 708.29 | 708.02 | 713.97 | 714.83 | 704.38 | 709.9 | 4.400758 |  | 3 | 1000 | 1000 | 250 | 0.1 | 100 | 326.08 | 382.7 | 387.79 | 391.23 | 386.7 | 387.11 | 3.514394 |  | 3 | 1000 | 1000 | 250 | 0.1 | 100 | 500.96 | 586.29 | 598.99 | 606 | 592.03 | 595.83 | 8.541391 | 3 | 1000 | 1000 | 250 | 0.1 | 100 | 106.88 | 124.59 | 128.24 | 130.01 | 125.42 | 127.065 | 2.509004
4 | 1000 | 500 | 150 | 0.1 | 120 | 1201.4 | 1185.8 | 1201.1 | 1180.8 | 1165.7 | 1186.96 | 14.99777 |  | 4 | 1000 | 500 | 150 | 0.1 | 120 | 726.37 | 726.12 | 732.35 | 729.9 | 730.19 | 728.99 | 2.676701 |  | 4 | 1000 | 500 | 150 | 0.1 | 120 | 380.74 | 381.23 | 380.37 | 373.77 | 369.95 | 377.21 | 5.078092 |  | 4 | 1000 | 500 | 150 | 0.1 | 120 | 599.58 | 593.88 | 601.13 | 591.39 | 581.27 | 593.45 | 7.895255 | 4 | 1000 | 500 | 150 | 0.1 | 120 | 127.99 | 126.49 | 129.15 | 126.53 | 124.52 | 126.936 | 1.747392
5 | 1000 | 500 | 200 | 0.1 | 160 | 1147 | 1120 | 1157.9 | 1111.3 | 1150.4 | 1137.32 | 20.40434 |  | 5 | 1000 | 500 | 200 | 0.1 | 160 | 687.79 | 691.08 | 694.37 | 688.28 | 695.19 | 691.34 | 3.392532 |  | 5 | 1000 | 500 | 200 | 0.1 | 160 | 363.63 | 353.98 | 367.21 | 351.59 | 364.1 | 360.1 | 6.871817 |  | 5 | 1000 | 500 | 200 | 0.1 | 160 | 552.4 | 541.61 | 558.18 | 538.65 | 555.14 | 549.2 | 8.588867 | 5 | 1000 | 500 | 200 | 0.1 | 160 | 115.04 | 112.58 | 117.35 | 111.64 | 116.37 | 114.596 | 2.43572
6 | 1000 | 500 | 250 | 0.1 | 200 | 1157.2 | 1129.6 | 1147.6 | 1119.4 | 1171.9 | 1145.14 | 21.04538 |  | 6 | 1000 | 500 | 250 | 0.1 | 200 | 666.65 | 662.67 | 668.6 | 661.91 | 673.3 | 666.63 | 4.6457 |  | 6 | 1000 | 500 | 250 | 0.1 | 200 | 367.24 | 357.69 | 362.62 | 353.59 | 369.65 | 362.16 | 6.624649 |  | 6 | 1000 | 500 | 250 | 0.1 | 200 | 548.93 | 539.2 | 538.21 | 534.24 | 550.36 | 542.19 | 7.073886 | 6 | 1000 | 500 | 250 | 0.1 | 200 | 113.29 | 109.88 | 111.91 | 108.66 | 115.46 | 111.84 | 2.700269
7 | 1000 | 300 | 150 | 0.1 | 200 | 1106 | 1089.1 | 1068.7 | 1094.1 | 1076.1 | 1086.8 | 14.74212 |  | 7 | 1000 | 300 | 150 | 0.1 | 200 | 689.01 | 680.96 | 674.49 | 683.58 | 678.34 | 681.28 | 5.474781 |  | 7 | 1000 | 300 | 150 | 0.1 | 200 | 349.23 | 343.83 | 337.12 | 345.56 | 339.55 | 343.06 | 4.809248 |  | 7 | 1000 | 300 | 150 | 0.1 | 200 | 540 | 530.17 | 519.12 | 535.77 | 522.58 | 529.53 | 8.741262 | 7 | 1000 | 300 | 150 | 0.1 | 200 | 111.65 | 108.69 | 106.08 | 110.07 | 106.93 | 108.684 | 2.268012
8 | 1000 | 300 | 200 | 0.1 | 266.67 | 1225.3 | 1226.7 | 1215.7 | 1195.5 | 1206.1 | 1213.86 | 13.195 |  | 8 | 1000 | 300 | 200 | 0.1 | 266.67 | 674.57 | 679.72 | 680.31 | 681.13 | 675.33 | 678.21 | 3.031521 |  | 8 | 1000 | 300 | 200 | 0.1 | 266.67 | 386.96 | 386.67 | 383.8 | 378.52 | 381.49 | 383.49 | 3.568973 |  | 8 | 1000 | 300 | 200 | 0.1 | 266.67 | 584.52 | 593.81 | 588.19 | 585.39 | 601.19 | 590.62 | 6.934854 | 8 | 1000 | 300 | 200 | 0.1 | 266.67 | 122.73 | 124.41 | 122.99 | 120.93 | 122.57 | 122.726 | 1.240516
O | 1000 | 300 | 250 | 0.1 | 333.33 | 1201.8 | 1162.2 | 1179.5 | 1162.6 | 1222.4 | 1185.7 | 26.12661 |  | O | 1000 | 300 | 250 | 0.1 | 333.33 | 668.24 | 648.18 | 655.72 | 652.7 | 676.99 | 660.37 | 11.90807 |  | O | 1000 | 300 | 250 | 0.1 | 333.33 | 380.95 | 367.23 | 372.19 | 367.45 | 385.61 | 374.69 | 0.9545942 |  | O | 1000 | 300 | 250 | 0.1 | 333.33 | 572.71 | 572.58 | 563.15 | 565.6 | 575.25 | 569.86 | 5.190007 | O | 1000 | 300 | 250 | 0.1 | 333.33 | 118.91 | 112.43 | 114.33 | 112.71 | 121.92 | 116.06 | 4.178947
N | 1000 | 300 | 225 | 0.1 | 300 | 1185.8 | 1211.1 | 1176.2 | 1172.5 | 1184.7 | 1186.06 | 15.0832 |  | N | 1000 | 300 | 225 | 0.1 | 300 | 671.08 | 675.88 | 667.31 | 666.58 | 671.64 | 670.5 | 3.74576 |  | N | 1000 | 300 | 225 | 0.1 | 300 | 375.23 | 383.83 | 372.49 | 371.09 | 374.62 | 375.45 | 4.968221 |  | N | 1000 | 300 | 225 | 0.1 | 300 | 571.45 | 587.2 | 561.85 | 556.08 | 562.66 | 567.85 | 12.13313 | N | 1000 | 300 | 225 | 0.1 | 300 | 117.39 | 121.47 | 115.7 | 114.92 | 117.46 | 117.388 | 2.530231
[10 empty] | 全部平均值 | 1158.896 |  | 離群值( 不採計) | [10 empty] | 全部平均值 | 683.25 | [12 empty] | 全部平均值: | 367.208 | [12 empty] | 全部平均值 | 563.126 | [11 empty] | 全部平均值: | 116.43802
2500 A/m | 掃描速度 | 功率 | [8 empty] | 最大值
L1 | 1149.04 | 1112.727 | [10 empty] | 2500 A/m | 掃描速度 | 功率 | [10 empty] | 2500 A/m | 掃描速度 | 功率 | [10 empty] | 2500 A/m | 掃描速度 | 功率 | [10 empty] | 2500 A/m | 掃描速度 | 功率
L2 | 1156.473 | 1171.027 | [8 empty] | 最小值 |  | L1 | 685.06 | 679.5167 | [10 empty] | L1 | 365.3067 | 353.4 | [10 empty] | L1 | 562.8533 | 549.2967 | [10 empty] | L1 | 115.3834 | 112.0837
L3 | 1557.473 | 1183.88 | [10 empty] | L2 | 695.6533 | 689.1533 | [10 empty] | L2 | 366.49 | 370.8233 | [10 empty] | L2 | 561.6133 | 569.2133 | [10 empty] | L2 | 117.7907 | 118.592
L4 |  | 1186.06 | [10 empty] | L3 | 896.7867 | 678.9667 | [10 empty] | L3 | 492.23 | 374.6533 | [10 empty] | L3 | 752.62 | 569.2933 | [10 empty] | L3 | 154.9527 | 118.3217
[13 empty] | L4 |  | 670.5 | [10 empty] | L4 |  | 375.45 | [10 empty] | L4 |  | 567.85 | [10 empty] | L4 |  | 117.388
| A | B
A1 | 1149.04 | [12 empty] | A | B | [11 empty] | A | B | [11 empty] | A | B | [11 empty] | A | B
A2 | 1156.473 | [11 empty] | A1 | 685.06 | [11 empty] | A1 | 365.3067 | [11 empty] | A1 | 562.8533 | [11 empty] | A1 | 115.3834
A3 | 1557.473 | [11 empty] | A2 | 695.6533 | [11 empty] | A2 | 366.49 | [11 empty] | A2 | 561.6133 | [11 empty] | A2 | 117.7907
B1 |  | 1112.727 | [10 empty] | A3 | 896.7867 | [11 empty] | A3 | 492.23 | [11 empty] | A3 | 752.62 | [11 empty] | A3 | 154.9527
B2 |  | 1171.027 | [10 empty] | B1 |  | 679.5167 | [10 empty] | B1 |  | 353.4 | [10 empty] | B1 |  | 549.2967 | [10 empty] | B1 |  | 112.0837
B3 |  | 1183.88 | [10 empty] | B2 |  | 689.1533 | [10 empty] | B2 |  | 370.82 | [10 empty] | B2 |  | 569.2133 | [10 empty] | B2 |  | 118.592
B4 |  | 1186.06 | [10 empty] | B3 |  | 678.9667 | [10 empty] | B3 |  | 374.65 | [10 empty] | B3 |  | 569.2933 | [10 empty] | B3 |  | 118.3217
[13 empty] | B4 |  | 670.5 | [10 empty] | B4 |  | 375.45 | [10 empty] | B4 |  | 567.85 | [10 empty] | B4 |  | 117.388
粉末層高:
[35 empty] | 編號 | 氧濃度(ppm) | 掃描速度 | 雷射功率 | 線間距 | 粉末粒徑 | 層高 | 能量密度
[37 empty] | (mm/s) | (W) | (mm) | (µm) | (µm) | (J/mm^3)
[35 empty] | 1 | 1000 | 300 | 150 | 0.08 | 25 | 20 | 312.5
[35 empty] | 2 | 1000 | 400 | 200 | 0.1 | 25 | 20 | 250
[35 empty] | 3 | 1000 | 500 | 250 | 0.12 | 25 | 20 | 208.33
[35 empty] | 4 | 2000 | 300 | 200 | 0.12 | 25 | 20 | 277.78
[35 empty] | 5 | 2000 | 400 | 250 | 0.08 | 25 | 20 | 390.63
[35 empty] | 6 | 2000 | 500 | 150 | 0.1 | 25 | 20 | 150
[35 empty] | 7 | 3000 | 300 | 250 | 0.1 | 25 | 20 | 416.67
[35 empty] | 8 | 3000 | 400 | 150 | 0.12 | 25 | 20 | 156.25
[35 empty] | 9 | 3000 | 500 | 200 | 0.08 | 25 | 20 | 250

## 200 Hz
第一批 | Factor |  |  |  |  | 最大磁通密度Bm | Hm = 2500A/m | [6 empty] | 第一批 | Factor |  |  |  |  | 矯頑力Hc | Hm = 2500A/m | [6 empty] | 第一批 | Factor |  |  |  |  | 磁導率μa | Hm = 2500A/m | [6 empty] | 第一批 | Factor |  |  |  |  | 剩磁Br | Hm = 2500A/m | [5 empty] | 第一批 | Factor |  |  |  |  | 體積比功耗Pcv | Hm = 2500A/m
Trial | 氧濃度 | 雷射掃描速度 | 雷射功率 | 線間距 | 能量密度 | 1 | 2 | 3 | 4 | 5 | Ave | Std |  | Trial | 氧濃度 | 雷射掃描速度 | 雷射功率 | 線間距 | 能量密度 | 1 | 2 | 3 | 4 | 5 | Ave | Std |  | Trial | 氧濃度 | 雷射掃描速度 | 雷射功率 | 線間距 | 能量密度 | 1 | 2 | 3 | 4 | 5 | Ave | Std |  | Trial | 氧濃度 | 雷射掃描速度 | 雷射功率 | 線間距 | 能量密度 | 1 | 2 | 3 | 4 | 5 | Ave | Std | Trial | 氧濃度 | 雷射掃描速度 | 雷射功率 | 線間距 | 能量密度 | 1 | 2 | 3 | 4 | 5 | Ave | Std
| (ppm) | (mm/s) | (W) | (mm) | (J/mm^3) | [9 empty] | (ppm) | (mm/s) | (W) | (mm) | (J/mm^3) | [9 empty] | (ppm) | (mm/s) | (W) | (mm) | (J/mm^3) | [9 empty] | (ppm) | (mm/s) | (W) | (mm) | (J/mm^3) | [8 empty] | (ppm) | (mm/s) | (W) | (mm) | (J/mm^3)
1 | 1000 | 1000 | 150 | 0.1 | 60 | 1052.9 | 1072.2 | 1052.5 | 1054.5 | 1064.4 | 1059.3 | 8.698563 |  | 1 | 1000 | 1000 | 150 | 0.1 | 60 | 1105.6 | 1109 | 1098.4 | 1088.5 | 1095.1 | 1099.32 | 8.198597 |  | 1 | 1000 | 1000 | 150 | 0.1 | 60 | 335.18 | 340.95 | 335.43 | 336.19 | 338.94 | 337.34 | 2.511388 |  | 1 | 1000 | 1000 | 150 | 0.1 | 60 | 621.62 | 633.6 | 622.3 | 617.7 | 626 | 624.24 | 6.002223 | 1 | 1000 | 1000 | 150 | 0.1 | 60 | 748.96 | 767.33 | 747.69 | 740.32 | 753.06 | 751.47 | 9.987225
2 | 1000 | 1000 | 200 | 0.1 | 80 | 1147.7 | 1142 | 1140.1 | 1130.4 | 1146.2 | 1141.28 | 6.813736 |  | 2 | 1000 | 1000 | 200 | 0.1 | 80 | 1222.2 | 1227.9 | 1225.1 | 1222.3 | 1229.1 | 1225.32 | 3.156264 |  | 2 | 1000 | 1000 | 200 | 0.1 | 80 | 363.87 | 360.83 | 359.38 | 356.37 | 363.09 | 360.71 | 3.011182 |  | 2 | 1000 | 1000 | 200 | 0.1 | 80 | 694.5 | 691.88 | 690.44 | 682.69 | 695.78 | 691.06 | 5.128978 | 2 | 1000 | 1000 | 200 | 0.1 | 80 | 908.17 | 908.31 | 905.97 | 895.43 | 913.55 | 906.29 | 6.677655
3 | 1000 | 1000 | 250 | 0.1 | 100 | 1003.8 | 1174.6 | 1190.8 | 1203.3 | 1184.7 | 1188.35 | 11.99847 |  | 3 | 1000 | 1000 | 250 | 0.1 | 100 | 1264.7 | 1261.7 | 1272 | 1275 | 1260 | 1266.68 | 6.535824 |  | 3 | 1000 | 1000 | 250 | 0.1 | 100 | 318.94 | 371.6 | 378.87 | 382.39 | 375.68 | 377.14 | 4.596321 |  | 3 | 1000 | 1000 | 250 | 0.1 | 100 | 616.2 | 719.44 | 734.75 | 743.62 | 728.14 | 731.49 | 10.23376 | 3 | 1000 | 1000 | 250 | 0.1 | 100 | 824.45 | 963.2 | 983.43 | 997.17 | 971.34 | 978.79 | 14.80883
4 | 1000 | 500 | 150 | 0.1 | 120 | 1169.2 | 1159.7 | 1166.8 | 1149.1 | 1135.1 | 1155.98 | 14.04447 |  | 4 | 1000 | 500 | 150 | 0.1 | 120 | 1289.3 | 1285.8 | 1290.5 | 1282.5 | 1283.8 | 1286.38 | 3.447753 |  | 4 | 1000 | 500 | 150 | 0.1 | 120 | 372.17 | 369.27 | 372.23 | 365.94 | 361.95 | 368.31 | 4.394715 |  | 4 | 1000 | 500 | 150 | 0.1 | 120 | 728.49 | 720.96 | 727.95 | 714.26 | 703.56 | 719.04 | 10.4266 | 4 | 1000 | 500 | 150 | 0.1 | 120 | 974.83 | 964.42 | 974.22 | 952.9 | 940.37 | 961.35 | 14.73376
5 | 1000 | 500 | 200 | 0.1 | 160 | 1121 | 1098.3 | 1129.3 | 1089.4 | 1123.9 | 1112.38 | 17.46159 |  | 5 | 1000 | 500 | 200 | 0.1 | 160 | 1211.9 | 1204.1 | 1226.6 | 1197 | 1222.2 | 1212.36 | 12.28792 |  | 5 | 1000 | 500 | 200 | 0.1 | 160 | 356.71 | 347.96 | 359.48 | 345.74 | 357.05 | 353.39 | 6.113785 |  | 5 | 1000 | 500 | 200 | 0.1 | 160 | 674.77 | 657.39 | 683.11 | 653.31 | 677.35 | 669.19 | 13.0662 | 5 | 1000 | 500 | 200 | 0.1 | 160 | 882.98 | 857.11 | 899.72 | 848.57 | 890.61 | 875.8 | 21.98775
6 | 1000 | 500 | 250 | 0.1 | 200 | 1129.6 | 1106.9 | 1120.7 | 1098.7 | 1141.2 | 1119.42 | 17.07123 |  | 6 | 1000 | 500 | 250 | 0.1 | 200 | 1190 | 1172.2 | 1187.7 | 1156.6 | 1204 | 1182.1 | 18.17718 |  | 6 | 1000 | 500 | 250 | 0.1 | 200 | 359.72 | 351.44 | 355.38 | 347.68 | 361.75 | 355.19 | 5.789066 |  | 6 | 1000 | 500 | 250 | 0.1 | 200 | 677.27 | 660.62 | 665.61 | 650.83 | 682.45 | 667.36 | 12.72446 | 6 | 1000 | 500 | 250 | 0.1 | 200 | 880.32 | 850.01 | 869.29 | 832.35 | 898.72 | 866.14 | 25.85726
7 | 1000 | 300 | 150 | 0.1 | 200 | 1084 | 1070 | 1050.5 | 1073.3 | 1058 | 1067.16 | 13.14165 |  | 7 | 1000 | 300 | 150 | 0.1 | 200 | 1200.4 | 1182.9 | 1165.7 | 1187 | 1174 | 1182 | 13.17251 |  | 7 | 1000 | 300 | 150 | 0.1 | 200 | 343.16 | 338.45 | 331.78 | 339.79 | 334.33 | 337.5 | 4.498596 |  | 7 | 1000 | 300 | 150 | 0.1 | 200 | 652.36 | 640.59 | 626.06 | 645.47 | 630.7 | 639.04 | 10.71454 | 7 | 1000 | 300 | 150 | 0.1 | 200 | 847.79 | 826.1 | 803.27 | 833.44 | 811.27 | 824.37 | 17.68173
8 | 1000 | 300 | 200 | 0.1 | 266.67 | 1187.7 | 1189.8 | 1180.9 | 1165.9 | 1177.7 | 1180.4 | 9.479451 |  | 8 | 1000 | 300 | 200 | 0.1 | 266.67 | 1223 | 1227 | 1225.7 | 1217.5 | 1211 | 1220.84 | 6.59947 |  | 8 | 1000 | 300 | 200 | 0.1 | 266.67 | 377.54 | 377.53 | 375.25 | 370.99 | 374.32 | 375.13 | 2.710079 |  | 8 | 1000 | 300 | 200 | 0.1 | 266.67 | 725.01 | 731.61 | 724.16 | 715.67 | 731.66 | 725.62 | 6.592949 | 8 | 1000 | 300 | 200 | 0.1 | 266.67 | 957.52 | 964.75 | 953.51 | 932.89 | 945.56 | 950.85 | 12.19959
O | 1000 | 300 | 250 | 0.1 | 333.33 | 1168.5 | 1144.6 | 1154.5 | 1142 | 1183.4 | 1158.6 | 17.33075 |  | O | 1000 | 300 | 250 | 0.1 | 333.33 | 1207.4 | 1142.7 | 1172.5 | 1154.5 | 1224.9 | 1180.4 | 34.87033 |  | O | 1000 | 300 | 250 | 0.1 | 333.33 | 372.31 | 362.14 | 365.37 | 361.74 | 375.74 | 367.46 | 6.274349 |  | O | 1000 | 300 | 250 | 0.1 | 333.33 | 709.31 | 692.37 | 692.93 | 688.18 | 717.2 | 700 | 12.55419 | O | 1000 | 300 | 250 | 0.1 | 333.33 | 928.64 | 866.57 | 891.59 | 871.05 | 951.77 | 901.92 | 37.10886
N | 1000 | 300 | 225 | 0.1 | 300 | 1158.7 | 1179.3 | 1147.5 | 1143.6 | 1152.5 | 1156.32 | 14.03503 |  | N | 1000 | 300 | 225 | 0.1 | 300 | 1198 | 1210.1 | 1189.3 | 1191.6 | 1204.4 | 1198.68 | 8.684872 |  | N | 1000 | 300 | 225 | 0.1 | 300 | 367.99 | 375.86 | 364.92 | 363.52 | 366.17 | 367.69 | 4.85312 |  | N | 1000 | 300 | 225 | 0.1 | 300 | 700.94 | 720.67 | 691.03 | 686.05 | 696.52 | 699.04 | 13.32964 | N | 1000 | 300 | 225 | 0.1 | 300 | 910.72 | 939.89 | 896.38 | 893.49 | 913.03 | 910.7 | 18.43049
[10 empty] | 全部平均值 | 1133.919 |  |  | 離群值( 不採計) | [9 empty] | 全部平均值 | 1205.408 | [12 empty] | 全部平均值: | 359.986 | [12 empty] | 全部平均值 | 686.608 | [11 empty] | 全部平均值: | 892.768
最大值
2500 A/m | 掃描速度 | 功率 | [8 empty] | 最小值 |  | 2500 A/m | 掃描速度 | 功率 | [10 empty] | 2500 A/m | 掃描速度 | 功率 | [10 empty] | 2500 A/m | 掃描速度 | 功率 | [10 empty] | 2500 A/m | 掃描速度 | 功率
L1 | 1129.643 | 1094.147 | [10 empty] | L1 | 1197.107 | 1189.233 | [10 empty] | L1 | 358.3967 | 347.7167 | [10 empty] | L1 | 682.2633 | 660.7733 | [10 empty] | L1 | 878.85 | 845.73
L2 | 1129.26 | 1144.687 | [10 empty] | L2 | 1226.947 | 1219.507 | [10 empty] | L2 | 358.9633 | 363.0767 | [10 empty] | L2 | 685.1967 | 695.29 | [10 empty] | L2 | 901.0967 | 910.98
L3 | 1520.827 | 1155.457 | [10 empty] | L3 | 1593.973 | 1209.727 | [10 empty] | L3 | 482.5933 | 366.5967 | [10 empty] | L3 | 921.2333 | 699.6167 | [10 empty] | L3 | 1195.947 | 915.6167
L4 |  | 1156.32 | [10 empty] | L4 |  | 1198.68 | [10 empty] | L4 |  | 367.69 | [10 empty] | L4 |  | 699.04 | [10 empty] | L4 |  | 910.7
| A | B | [11 empty] | A | B | [11 empty] | A | B | [11 empty] | A | B | [11 empty] | A | B
A1 | 1129.643 | [11 empty] | A1 | 1197.107 | [11 empty] | A1 | 358.3967 | [11 empty] | A1 | 682.2633 | [11 empty] | A1 | 878.85
A2 | 1156.473 | [11 empty] | A2 | 1226.947 | [11 empty] | A2 | 358.9633 | [11 empty] | A2 | 685.1967 | [11 empty] | A2 | 901.0967
A3 | 1557.473 | [11 empty] | A3 | 1593.973 | [11 empty] | A3 | 482.5933 | [11 empty] | A3 | 921.2333 | [11 empty] | A3 | 1195.947
B1 |  | 1094.147 | [10 empty] | B1 |  | 1189.233 | [10 empty] | B1 |  | 347.7167 | [10 empty] | B1 |  | 660.7733 | [10 empty] | B1 |  | 845.73
B2 |  | 1144.687 | [10 empty] | B2 |  | 1219.507 | [10 empty] | B2 |  | 363.0767 | [10 empty] | B2 |  | 695.29 | [10 empty] | B2 |  | 910.98
B3 |  | 1155.457 | [10 empty] | B3 |  | 1209.727 | [10 empty] | B3 |  | 366.5967 | [10 empty] | B3 |  | 699.6167 | [10 empty] | B3 |  | 915.6167
B4 |  | 1156.32 | [10 empty] | B4 |  | 1198.68 | [10 empty] | B4 |  | 367.69 | [10 empty] | B4 |  | 699.04 | [10 empty] | B4 |  | 910.7

## 400 Hz
第一批 | Factor |  |  |  |  | 最大磁通密度Bm | Hm = 2500A/m | [6 empty] | 第一批 | Factor |  |  |  |  | 矯頑力Hc | Hm = 2500A/m | [6 empty] | 第一批 | Factor |  |  |  |  | 磁導率μa | Hm = 2500A/m | [6 empty] | 第一批 | Factor |  |  |  |  | 剩磁Br | Hm = 2500A/m | [5 empty] | 第一批 | Factor |  |  |  |  | 體積比功耗Pcv | Hm = 2500A/m
Trial | 氧濃度 | 雷射掃描速度 | 雷射功率 | 線間距 | 能量密度 | 1 | 2 | 3 | 4 | 5 | Ave | Std |  | Trial | 氧濃度 | 雷射掃描速度 | 雷射功率 | 線間距 | 能量密度 | 1 | 2 | 3 | 4 | 5 | Ave | Std |  | Trial | 氧濃度 | 雷射掃描速度 | 雷射功率 | 線間距 | 能量密度 | 1 | 2 | 3 | 4 | 5 | Ave | Std |  | Trial | 氧濃度 | 雷射掃描速度 | 雷射功率 | 線間距 | 能量密度 | 1 | 2 | 3 | 4 | 5 | Ave | Std | Trial | 氧濃度 | 雷射掃描速度 | 雷射功率 | 線間距 | 能量密度 | 1 | 2 | 3 | 4 | 5 | Ave | Std
| (ppm) | (mm/s) | (W) | (mm) | (J/mm^3) | [9 empty] | (ppm) | (mm/s) | (W) | (mm) | (J/mm^3) | [9 empty] | (ppm) | (mm/s) | (W) | (mm) | (J/mm^3) | [9 empty] | (ppm) | (mm/s) | (W) | (mm) | (J/mm^3) | [8 empty] | (ppm) | (mm/s) | (W) | (mm) | (J/mm^3)
1 | 1000 | 1000 | 150 | 0.1 | 60 | 979.24 | 991.73 | 979.25 | 982.75 | 988.81 | 984.356 | 5.679743 |  | 1 | 1000 | 1000 | 150 | 0.1 | 60 | 1506 | 1499.8 | 1488.9 | 1474.4 | 1482.2 | 1490.26 | 12.8171 |  | 1 | 1000 | 1000 | 150 | 0.1 | 60 | 309.53 | 315.9 | 312.05 | 313.17 | 315.51 | 313.232 | 2.617885 |  | 1 | 1000 | 1000 | 150 | 0.1 | 60 | 680.76 | 690.86 | 680.23 | 675.96 | 684.1 | 682.382 | 5.552749 | 1 | 1000 | 1000 | 150 | 0.1 | 60 | 1953.6 | 1978.5 | 1943.1 | 1929.3 | 1953.1 | 1951.52 | 18.02337
2 | 1000 | 1000 | 200 | 0.1 | 80 | 998.96 | 992.45 | 991.39 | 981.13 | 995.96 | 991.978 | 6.761144 |  | 2 | 1000 | 1000 | 200 | 0.1 | 80 | 1631.7 | 1637.7 | 1633.3 | 1632.6 | 1637.8 | 1634.62 | 2.913246 |  | 2 | 1000 | 1000 | 200 | 0.1 | 80 | 318.5 | 316.13 | 315.79 | 312.51 | 317.17 | 316.02 | 2.228116 |  | 2 | 1000 | 1000 | 200 | 0.1 | 80 | 739.47 | 736.21 | 734.83 | 726.82 | 739.32 | 735.33 | 5.160044 | 2 | 1000 | 1000 | 200 | 0.1 | 80 | 2161.4 | 2155.8 | 2150.8 | 2127.2 | 2165.2 | 2152.08 | 14.94563
3 | 1000 | 1000 | 250 | 0.1 | 100 | 849.21 | 997.19 | 1007.1 | 1016.5 | 1006.9 | 975.38 | 7.884205 |  | 3 | 1000 | 1000 | 250 | 0.1 | 100 | 1683.6 | 1675.1 | 1689.7 | 1691.8 | 1676.8 | 1683.4 | 7.462238 |  | 3 | 1000 | 1000 | 250 | 0.1 | 100 | 270.73 | 317.6 | 321.13 | 324.09 | 320.74 | 310.858 | 2.65482 |  | 3 | 1000 | 1000 | 250 | 0.1 | 100 | 646.32 | 755.91 | 769.31 | 777.64 | 765.22 | 742.88 | 54.5424 | 3 | 1000 | 1000 | 250 | 0.1 | 100 | 1895.8 | 2217.5 | 2252.9 | 2278.4 | 2239.8 | 2176.88 | 158.6665
4 | 1000 | 500 | 150 | 0.1 | 120 | 993.39 | 986.24 | 990.86 | 981.07 | 965.47 | 983.406 | 11.07284 |  | 4 | 1000 | 500 | 150 | 0.1 | 120 | 1705.3 | 1702.5 | 1708.2 | 1698.8 | 1699.6 | 1702.88 | 3.927722 |  | 4 | 1000 | 500 | 150 | 0.1 | 120 | 316.66 | 314.29 | 315.85 | 312.43 | 307.83 | 313.412 | 3.513804 |  | 4 | 1000 | 500 | 150 | 0.1 | 120 | 761.44 | 754.47 | 760.42 | 748.52 | 736.44 | 752.258 | 10.24698 | 4 | 1000 | 500 | 150 | 0.1 | 120 | 2236.3 | 2215.9 | 2233.8 | 2199.7 | 2164.1 | 2209.96 | 29.60503
5 | 1000 | 500 | 200 | 0.1 | 160 | 968.73 | 957.54 | 971.82 | 950.13 | 971.5 | 963.944 | 9.667835 |  | 5 | 1000 | 500 | 200 | 0.1 | 160 | 1621.5 | 1606 | 1639.5 | 1597.7 | 1632.6 | 1619.46 | 17.5577 |  | 5 | 1000 | 500 | 200 | 0.1 | 160 | 308.85 | 305.38 | 309.48 | 302.98 | 309.38 | 307.214 | 2.906593 |  | 5 | 1000 | 500 | 200 | 0.1 | 160 | 718.35 | 702.16 | 725.11 | 697.85 | 720.68 | 712.83 | 12.05343 | 5 | 1000 | 500 | 200 | 0.1 | 160 | 2089.7 | 2044.8 | 2116.8 | 2025.4 | 2106.2 | 2076.58 | 39.67521
6 | 1000 | 500 | 250 | 0.1 | 200 | 978.81 | 967.99 | 970.55 | 966.85 | 977.98 | 972.436 | 5.610061 |  | 6 | 1000 | 500 | 250 | 0.1 | 200 | 1598.8 | 1577.3 | 1595.9 | 1557.4 | 1612.3 | 1588.34 | 21.32963 |  | 6 | 1000 | 500 | 250 | 0.1 | 200 | 312.1 | 308.64 | 309.05 | 308.36 | 311.83 | 309.996 | 1.816626 |  | 6 | 1000 | 500 | 250 | 0.1 | 200 | 723.28 | 708.76 | 712.35 | 700.84 | 725.52 | 714.15 | 10.27232 | 6 | 1000 | 500 | 250 | 0.1 | 200 | 2094 | 2046.8 | 2070.2 | 2021.3 | 2108.2 | 2068.1 | 35.09687
7 | 1000 | 300 | 150 | 0.1 | 200 | 946.39 | 939.36 | 922.57 | 939.91 | 930.13 | 935.672 | 9.338277 |  | 7 | 1000 | 300 | 150 | 0.1 | 200 | 1599.5 | 1578.8 | 1552.3 | 1582.1 | 1565.3 | 1575.6 | 17.83732 |  | 7 | 1000 | 300 | 150 | 0.1 | 200 | 301.39 | 299.17 | 294.27 | 299.34 | 296.65 | 298.164 | 2.750342 |  | 7 | 1000 | 300 | 150 | 0.1 | 200 | 695.37 | 685.01 | 669.35 | 688.56 | 674.92 | 682.642 | 10.47543 | 7 | 1000 | 300 | 150 | 0.1 | 200 | 2021.8 | 1985.5 | 1928 | 1993.7 | 1951.6 | 1976.12 | 36.74394
8 | 1000 | 300 | 200 | 0.1 | 266.67 | 1005.5 | 1009.1 | 1004.3 | 1005.7 | 1016.4 | 1008.2 | 4.91935 |  | 8 | 1000 | 300 | 200 | 0.1 | 266.67 | 1636.1 | 1637 | 1636.2 | 1629.9 | 1622.2 | 1632.28 | 6.314824 |  | 8 | 1000 | 300 | 200 | 0.1 | 266.67 | 320.6 | 321.38 | 320.26 | 320.31 | 324.06 | 321.322 | 1.594779 |  | 8 | 1000 | 300 | 200 | 0.1 | 266.67 | 762.24 | 767.43 | 762.25 | 756.76 | 772.09 | 764.154 | 5.823919 | 8 | 1000 | 300 | 200 | 0.1 | 266.67 | 2206.2 | 2218.4 | 2201.9 | 2192.5 | 2219 | 2207.6 | 11.28118
O | 1000 | 300 | 250 | 0.1 | 333.33 | 998.7 | 1020 | 1005.4 | 1008.6 | 999.33 | 1006.406 | 8.661332 |  | O | 1000 | 300 | 250 | 0.1 | 333.33 | 1620.9 | 1543.9 | 1579.3 | 1556.3 | 1638.6 | 1587.8 | 40.82879 |  | O | 1000 | 300 | 250 | 0.1 | 333.33 | 318.4 | 324.87 | 320.68 | 321.75 | 318.63 | 320.866 | 2.642391 |  | O | 1000 | 300 | 250 | 0.1 | 333.33 | 750.35 | 744.82 | 741.14 | 738.62 | 754.41 | 745.868 | 6.500767 | O | 1000 | 300 | 250 | 0.1 | 333.33 | 2169.8 | 2128.3 | 2133.6 | 2115.6 | 2189.6 | 2147.38 | 31.02051
N | 1000 | 300 | 225 | 0.1 | 300 | 1001.3 | 1013.6 | 992.88 | 985.69 | 985.25 | 995.744 | 11.92807 |  | N | 1000 | 300 | 225 | 0.1 | 300 | 1607.3 | 1624.6 | 1596.6 | 1600.6 | 1611.3 | 1608.08 | 10.8585 |  | N | 1000 | 300 | 225 | 0.1 | 300 | 319.26 | 322.78 | 316.58 | 314.27 | 314.2 | 317.418 | 3.643888 |  | N | 1000 | 300 | 225 | 0.1 | 300 | 745.59 | 763.28 | 735.84 | 730.54 | 736.97 | 742.444 | 12.8386 | N | 1000 | 300 | 225 | 0.1 | 300 | 2154.2 | 2207.6 | 2125.2 | 2112.3 | 2128.6 | 2145.58 | 37.85501
[10 empty] | 全部平均值 | 981.7522 | [12 empty] | 全部平均值 | 1612.272 | [12 empty] | 全部平均值: | 312.8502 | [12 empty] | 全部平均值 | 727.4938 | [11 empty] | 全部平均值: | 2111.18
2500 A/m | 掃描速度 | 功率 | [10 empty] | 2500 A/m | 掃描速度 | 功率 | [10 empty] | 2500 A/m | 掃描速度 | 功率 | [10 empty] | 2500 A/m | 掃描速度 | 功率 | [10 empty] | 2500 A/m | 掃描速度 | 功率
L1 | 983.9047 | 967.8113 | [8 empty] | 最大值 |  | L1 | 1602.76 | 1589.58 | [10 empty] | L1 | 313.37 | 308.2693 | [10 empty] | L1 | 720.1973 | 705.7607 | [10 empty] | L1 | 2093.493 | 2045.867
L2 | 973.262 | 988.0407 | [8 empty] | 最小值 | 離群值 | L2 | 1636.893 | 1628.787 | [10 empty] | L2 | 310.2073 | 314.852 | [10 empty] | L2 | 726.4127 | 737.438 | [10 empty] | L2 | 2118.213 | 2145.42
L3 | 1315.341 | 984.7407 | [10 empty] | L3 | 2134.587 | 1619.847 | [10 empty] | L3 | 419.2567 | 313.9067 | [10 empty] | L3 | 978.3693 | 734.2993 | [10 empty] | L3 | 2825.56 | 2130.787
L4 |  | 995.744 | [10 empty] | L4 |  | 1608.08 | [10 empty] | L4 |  | 317.418 | [10 empty] | L4 |  | 742.444 | [10 empty] | L4 |  | 2145.58
| A | B | [11 empty] | A | B | [11 empty] | A | B | [11 empty] | A | B | [11 empty] | A | B
A1 | 983.9047 | [11 empty] | A1 | 1602.76 | [11 empty] | A1 | 313.37 | [11 empty] | A1 | 720.1973 | [11 empty] | A1 | 2093.493
A2 | 973.262 | [11 empty] | A2 | 1636.893 | [11 empty] | A2 | 310.2073 | [11 empty] | A2 | 726.4127 | [11 empty] | A2 | 2118.213
A3 | 1315.341 | [11 empty] | A3 | 2134.587 | [11 empty] | A3 | 419.2567 | [11 empty] | A3 | 978.3693 | [11 empty] | A3 | 2825.56
B1 |  | 967.8113 | [10 empty] | B1 |  | 1589.58 | [10 empty] | B1 |  | 308.2693 | [10 empty] | B1 |  | 705.7607 | [10 empty] | B1 |  | 2045.867
B2 |  | 988.0407 | [10 empty] | B2 |  | 1628.787 | [10 empty] | B2 |  | 314.852 | [10 empty] | B2 |  | 737.438 | [10 empty] | B2 |  | 2145.42
B3 |  | 984.7407 | [10 empty] | B3 |  | 1619.847 | [10 empty] | B3 |  | 313.9067 | [10 empty] | B3 |  | 734.2993 | [10 empty] | B3 |  | 2130.787
B4 |  | 995.744 | [10 empty] | B4 |  | 1608.08 | [10 empty] | B4 |  | 317.418 | [10 empty] | B4 |  | 742.444 | [10 empty] | B4 |  | 2145.58
|  |  |  | 最大磁通密度Bm | Hm = 2500A/m
|  |  |  | 1 | 2 | 3 | 4 | 5 | Ave | Std
|  |  |  | 979.24 | 991.73 | 979.25 | 982.75 | 988.81 | 984.356 | 5.679743
|  |  |  | 998.96 | 992.45 | 991.39 | 981.13 | 995.96 | 991.978 | 6.761144
|  |  |  | 849.21 | 997.19 | 1007.1 | 1016.5 | 1006.9 | 975.38 | 7.884205
|  |  |  | 993.39 | 986.24 | 990.86 | 981.07 | 965.47 | 983.406 | 11.07284
|  |  |  | 968.73 | 957.54 | 971.82 | 950.13 | 971.5 | 963.944 | 9.667835
|  |  |  | 978.81 | 967.99 | 970.55 | 966.85 | 977.98 | 972.436 | 5.610061
|  |  |  | 946.39 | 939.36 | 922.57 | 939.91 | 930.13 | 935.672 | 9.338277
|  |  |  | 1005.5 | 1009.1 | 1004.3 | 1005.7 | 1016.4 | 1008.2 | 4.91935
|  |  |  | 998.7 | 1020 | 1005.4 | 1008.6 | 999.33 | 1006.406 | 8.661332
|  |  |  | 1001.3 | 1013.6 | 992.88 | 985.69 | 985.25 | 995.744 | 11.92807
[8 empty] | 全部平均值 | 981.7522

## 800 Hz
第一批 | Factor |  |  |  |  | 最大磁通密度Bm | Hm = 2500A/m | [6 empty] | 第一批 | Factor |  |  |  |  | 矯頑力Hc | Hm = 2500A/m | [6 empty] | 第一批 | Factor |  |  |  |  | 磁導率μa | Hm = 2500A/m | [6 empty] | 第一批 | Factor |  |  |  |  | 剩磁Br | Hm = 2500A/m | [5 empty] | 第一批 | Factor |  |  |  |  | 體積比功耗Pcv | Hm = 2500A/m
Trial | 氧濃度 | 雷射掃描速度 | 雷射功率 | 線間距 | 能量密度 | 1 | 2 | 3 | 4 | 5 | Ave | Std |  | Trial | 氧濃度 | 雷射掃描速度 | 雷射功率 | 線間距 | 能量密度 | 1 | 2 | 3 | 4 | 5 | Ave | Std |  | Trial | 氧濃度 | 雷射掃描速度 | 雷射功率 | 線間距 | 能量密度 | 1 | 2 | 3 | 4 | 5 | Ave | Std |  | Trial | 氧濃度 | 雷射掃描速度 | 雷射功率 | 線間距 | 能量密度 | 1 | 2 | 3 | 4 | 5 | Ave | Std | Trial | 氧濃度 | 雷射掃描速度 | 雷射功率 | 線間距 | 能量密度 | 1 | 2 | 3 | 4 | 5 | Ave | Std
| (ppm) | (mm/s) | (W) | (mm) | (J/mm^3) | [9 empty] | (ppm) | (mm/s) | (W) | (mm) | (J/mm^3) | [9 empty] | (ppm) | (mm/s) | (W) | (mm) | (J/mm^3) | [9 empty] | (ppm) | (mm/s) | (W) | (mm) | (J/mm^3) | [8 empty] | (ppm) | (mm/s) | (W) | (mm) | (J/mm^3)
1 | 1000 | 1000 | 150 | 0.1 | 60 | 732.01 | 737.88 | 737.83 | 742.44 | 744.74 | 738.98 | 4.905675 |  | 1 | 1000 | 1000 | 150 | 0.1 | 60 | 1795.3 | 1774.2 | 1786.7 | 1773 | 1778.7 | 1781.58 | 9.365202 |  | 1 | 1000 | 1000 | 150 | 0.1 | 60 | 232.19 | 235.46 | 233.64 | 234.91 | 235.77 | 234.39 | 1.476662 |  | 1 | 1000 | 1000 | 150 | 0.1 | 60 | 611.18 | 616.36 | 616.53 | 615.55 | 619.65 | 615.85 | 3.0439 | 1 | 1000 | 1000 | 150 | 0.1 | 60 | 3517.3 | 3520.6 | 3547.1 | 3544.1 | 3566.7 | 3539.16 | 20.422
2 | 1000 | 1000 | 200 | 0.1 | 80 | 708.24 | 699.19 | 699.2 | 693.24 | 705.92 | 701.16 | 5.983997 |  | 2 | 1000 | 1000 | 200 | 0.1 | 80 | 1820.4 | 1811.4 | 1809.2 | 1805.3 | 1822.4 | 1813.74 | 7.359891 |  | 2 | 1000 | 1000 | 200 | 0.1 | 80 | 223.83 | 222.65 | 222.65 | 220.78 | 222.93 | 222.57 | 1.110639 |  | 2 | 1000 | 1000 | 200 | 0.1 | 80 | 598.23 | 592.02 | 592.16 | 586.15 | 596.85 | 593.08 | 4.762622 | 2 | 1000 | 1000 | 200 | 0.1 | 80 | 3453.2 | 3392.5 | 3392.9 | 3357.2 | 3447.4 | 3408.64 | 40.75001
3 | 1000 | 1000 | 250 | 0.1 | 100 | 596.75 | 696.44 | 703.3 | 712.54 | 706.61 | 704.72 | 6.715635 |  | 3 | 1000 | 1000 | 250 | 0.1 | 100 | 1830.1 | 1811.7 | 1822.2 | 1837.3 | 1831.5 | 1826.56 | 9.900909 |  | 3 | 1000 | 1000 | 250 | 0.1 | 100 | 188.57 | 221.8 | 223.96 | 224.98 | 223.02 | 223.44 | 1.354991 |  | 3 | 1000 | 1000 | 250 | 0.1 | 100 | 504.24 | 589.24 | 596.45 | 604.29 | 599.23 | 597.3 | 6.278829 | 3 | 1000 | 1000 | 250 | 0.1 | 100 | 2918.5 | 3379 | 3425.5 | 3497.2 | 3461 | 3440.68 | 50.472
4 | 1000 | 500 | 150 | 0.1 | 120 | 691.66 | 684.48 | 690.52 | 684.83 | 674.7 | 685.24 | 6.72555 |  | 4 | 1000 | 500 | 150 | 0.1 | 120 | 1844.4 | 1834.2 | 1845 | 1843.2 | 1845.1 | 1842.38 | 4.634868 |  | 4 | 1000 | 500 | 150 | 0.1 | 120 | 219.88 | 218.67 | 219.66 | 217.43 | 213.55 | 217.84 | 2.585299 |  | 4 | 1000 | 500 | 150 | 0.1 | 120 | 589.58 | 583.12 | 588.74 | 583.73 | 573.64 | 583.76 | 6.354087 | 4 | 1000 | 500 | 150 | 0.1 | 120 | 3395.5 | 3341.2 | 3389.5 | 3361.4 | 3316.2 | 3360.76 | 33.17172
5 | 1000 | 500 | 200 | 0.1 | 160 | 680.9 | 678 | 682.69 | 674.41 | 683.13 | 679.83 | 3.637984 |  | 5 | 1000 | 500 | 200 | 0.1 | 160 | 1787.8 | 1790 | 1800.9 | 1783.2 | 1801.9 | 1792.76 | 8.267587 |  | 5 | 1000 | 500 | 200 | 0.1 | 160 | 215.47 | 214.14 | 215.89 | 212.88 | 215.82 | 214.84 | 1.303016 |  | 5 | 1000 | 500 | 200 | 0.1 | 160 | 572.52 | 569.51 | 574.85 | 566.86 | 574.68 | 571.68 | 3.453104 | 5 | 1000 | 500 | 200 | 0.1 | 160 | 3274 | 3266.7 | 3299.6 | 3243.7 | 3304.3 | 3277.66 | 24.88901
6 | 1000 | 500 | 250 | 0.1 | 200 | 691.39 | 690.45 | 688.56 | 689.89 | 688.2 | 689.7 | 1.32328 |  | 6 | 1000 | 500 | 250 | 0.1 | 200 | 1777.8 | 1771.9 | 1778.3 | 1749.5 | 1767 | 1768.9 | 11.79555 |  | 6 | 1000 | 500 | 250 | 0.1 | 200 | 218.73 | 218 | 217.11 | 219.66 | 219.15 | 218.53 | 0.999825 |  | 6 | 1000 | 500 | 250 | 0.1 | 200 | 580.6 | 579.48 | 575.19 | 577.36 | 576.12 | 577.75 | 2.262631 | 6 | 1000 | 500 | 250 | 0.1 | 200 | 3312.8 | 3306.5 | 3300.7 | 3266.7 | 3276.5 | 3292.64 | 19.98044
7 | 1000 | 300 | 150 | 0.1 | 200 | 669.37 | 667.64 | 659.59 | 667.34 | 663.26 | 665.44 | 3.964524 |  | 7 | 1000 | 300 | 150 | 0.1 | 200 | 1766.7 | 1754.4 | 1731.7 | 1752 | 1747.7 | 1750.5 | 12.66077 |  | 7 | 1000 | 300 | 150 | 0.1 | 200 | 213.13 | 212.57 | 210.04 | 212.44 | 211.17 | 211.87 | 1.24914 |  | 7 | 1000 | 300 | 150 | 0.1 | 200 | 562.64 | 560.04 | 551.17 | 560.45 | 555.04 | 557.87 | 4.664147 | 7 | 1000 | 300 | 150 | 0.1 | 200 | 3193.9 | 3170.7 | 3107.6 | 3168.7 | 3141.8 | 3156.54 | 33.00202
8 | 1000 | 300 | 200 | 0.1 | 266.67 | 712.1 | 717.1 | 714.49 | 715.21 | 726.96 | 717.17 | 5.757123 |  | 8 | 1000 | 300 | 200 | 0.1 | 266.67 | 1787.8 | 1789.4 | 1792.9 | 1792.2 | 1789.6 | 1790.38 | 2.11471 |  | 8 | 1000 | 300 | 200 | 0.1 | 266.67 | 225.17 | 226.24 | 225.72 | 226.77 | 230.4 | 226.86 | 2.066386 |  | 8 | 1000 | 300 | 200 | 0.1 | 266.67 | 598.92 | 604.4 | 601.74 | 603.13 | 616.96 | 605.03 | 6.972948 | 8 | 1000 | 300 | 200 | 0.1 | 266.67 | 3427.3 | 3458 | 3446.5 | 3443.6 | 3507.5 | 3456.58 | 30.5052
O | 1000 | 300 | 250 | 0.1 | 333.33 | 705.93 | 738.42 | 719.97 | 725.64 | 706.82 | 719.36 | 13.608 |  | O | 1000 | 300 | 250 | 0.1 | 333.33 | 1776.4 | 1759.2 | 1773 | 1761 | 1789.1 | 1771.74 | 12.21957 |  | O | 1000 | 300 | 250 | 0.1 | 333.33 | 223.69 | 233.7 | 227.27 | 229.67 | 223.15 | 227.5 | 1.428356 |  | O | 1000 | 300 | 250 | 0.1 | 333.33 | 593.44 | 622.74 | 604.16 | 610.83 | 592.3 | 604.69 | 12.68717 | O | 1000 | 300 | 250 | 0.1 | 333.33 | 3380.3 | 3525 | 3447 | 3461.7 | 3399.5 | 3442.7 | 56.81721
N | 1000 | 300 | 225 | 0.1 | 300 | 708.46 | 715.22 | 705.33 | 697.75 | 699.3 | 705.21 | 7.09501 |  | N | 1000 | 300 | 225 | 0.1 | 300 | 1776.5 | 1779.3 | 1768 | 1766.7 | 1773.7 | 1772.84 | 5.408142 |  | N | 1000 | 300 | 225 | 0.1 | 300 | 224.16 | 226.91 | 223.39 | 220.85 | 220.72 | 223.21 | 2.56878 |  | N | 1000 | 300 | 225 | 0.1 | 300 | 595.73 | 603.87 | 591.08 | 583.61 | 585.72 | 592 | 8.146881 | N | 1000 | 300 | 225 | 0.1 | 300 | 3392.3 | 3430.7 | 3364.5 | 3323.1 | 3344.7 | 3371.06 | 41.97056
[10 empty] | 全部平均值 | 700.681 | [12 empty] | 全部平均值 | 1791.138 | [12 empty] | 全部平均值: | 222.105 | [12 empty] | 全部平均值 | 589.901 | [11 empty] | 全部平均值: | 3374.642
2500 A/m | 掃描速度 | 功率 | [10 empty] | 2500 A/m | 掃描速度 | 功率 | [10 empty] | 2500 A/m | 掃描速度 | 功率 | [10 empty] | 2500 A/m | 掃描速度 | 功率 | [10 empty] | 2500 A/m | 掃描速度 | 功率
L1 | 714.9533 | 696.5533 | [8 empty] | 最大值 |  | L1 | 1807.293 | 1791.487 | [10 empty] | L1 | 226.8 | 221.3667 | [10 empty] | L1 | 602.0767 | 585.8267 | [10 empty] | L1 | 3462.827 | 3352.153
L2 | 684.9233 | 699.3867 | [8 empty] | 最小值 | 離群值 | L2 | 1801.347 | 1798.96 | [10 empty] | L2 | 217.07 | 221.4233 | [10 empty] | L2 | 577.73 | 589.93 | [10 empty] | L2 | 3310.353 | 3380.96
L3 | 935.7267 | 704.5933 | [10 empty] | L3 | 2361.82 | 1789.067 | [10 empty] | L3 | 296.48 | 223.1567 | [10 empty] | L3 | 786.53 | 593.2467 | [10 empty] | L3 | 4475.627 | 3392.007
L4 |  | 705.21 | [10 empty] | L4 |  | 1772.84 | [10 empty] | L4 |  | 223.21 | [10 empty] | L4 |  | 592 | [10 empty] | L4 |  | 3371.06
| A | B | [11 empty] | A | B | [11 empty] | A | B | [11 empty] | A | B | [11 empty] | A | B
A1 | 714.9533 | [11 empty] | A1 | 1807.293 | [11 empty] | A1 | 226.8 | [11 empty] | A1 | 602.0767 | [11 empty] | A1 | 3462.827
A2 | 684.9233 | [11 empty] | A2 | 1801.347 | [11 empty] | A2 | 217.07 | [11 empty] | A2 | 577.73 | [11 empty] | A2 | 3310.353
A3 | 935.7267 | [11 empty] | A3 | 2361.82 | [11 empty] | A3 | 296.48 | [11 empty] | A3 | 786.53 | [11 empty] | A3 | 4475.627
B1 |  | 696.5533 | [10 empty] | B1 |  | 1791.487 | [10 empty] | B1 |  | 221.3667 | [10 empty] | B1 |  | 585.8267 | [10 empty] | B1 |  | 3352.153
B2 |  | 699.3867 | [10 empty] | B2 |  | 1798.96 | [10 empty] | B2 |  | 221.4233 | [10 empty] | B2 |  | 589.93 | [10 empty] | B2 |  | 3380.96
B3 |  | 704.5933 | [10 empty] | B3 |  | 1789.067 | [10 empty] | B3 |  | 223.1567 | [10 empty] | B3 |  | 593.2467 | [10 empty] | B3 |  | 3392.007
B4 |  | 705.21 | [10 empty] | B4 |  | 1772.84 | [10 empty] | B4 |  | 223.21 | [10 empty] | B4 |  | 592 | [10 empty] | B4 |  | 3371.06