## 結果
掃描速度1000(mm/s)為A1、500 (mm/s)為A2、300 (mm/s)為A3；雷射速率150(W)為B1、200 (W)為B2、250 (W)為B3、225 (W)為B4

## 50 Hz
[11 empty] | ~0為A1、500為A2、300為A3；雷射速率150W為B1、200W為B2、250W為B3 | [5 empty] | 兩個因子 共有三個水準 外加一個B4
第一批 | Factor |  |  |  |  | 最大磁通密度Bm | Hm = 2500A/m | [6 empty] | 第一批 | Factor |  |  |  |  | 矯頑力Hc | Hm = 2500A/m | [6 empty] | 第一批 | Factor |  |  |  |  | 磁導率μa | Hm = 2500A/m | [6 empty] | 第一批 | Factor |  |  |  |  | 剩磁Br | Hm = 2500A/m | [5 empty] | 第一批 | Factor |  |  |  |  | 體積比功耗Pcv | Hm = 2500A/m
Trial | 氧濃度 | 雷射掃描速度 | 雷射功率 | 線間距 | 能量密度 | 1 | 2 | 3 | 4 | 5 | Ave | Std |  | Trial | 氧濃度 | 雷射掃描速度 | 雷射功率 | 線間距 | 能量密度 | 1 | 2 | 3 | 4 | 5 | Ave | Std |  | Trial | 氧濃度 | 雷射掃描速度 | 雷射功率 | 線間距 | 能量密度 | 1 | 2 | 3 | 4 | 5 | Ave | Std |  | Trial | 氧濃度 | 雷射掃描速度 | 雷射功率 | 線間距 | 能量密度 | 1 | 2 | 3 | 4 | 5 | Ave | Std | Trial | 氧濃度 | 雷射掃描速度 | 雷射功率 | 線間距 | 能量密度 | 1 | 2 | 3 | 4 | 5 | Ave | Std
| (ppm) | (mm/s) | (W) | (mm) | (J/mm^3) | [9 empty] | (ppm) | (mm/s) | (W) | (mm) | (J/mm^3) | [9 empty] | (ppm) | (mm/s) | (W) | (mm) | (J/mm^3) | [9 empty] | (ppm) | (mm/s) | (W) | (mm) | (J/mm^3) | [8 empty] | (ppm) | (mm/s) | (W) | (mm) | (J/mm^3)
1 | ~0 | 1000 | 150 | 0.1 | 60 | 1045.3 | 1037.6 | 1033.6 | 1040.9 | 1039.7 | 1039.42 | 4.301976 |  | 1 | ~0 | 1000 | 150 | 0.1 | 60 | 632.65 | 643.29 | 646.48 | 633.08 | 655.37 | 642.17 | 9.582913 |  | 1 | ~0 | 1000 | 150 | 0.1 | 60 | 335.16 | 333.1 | 331.88 | 334.35 | 333.99 | 333.7 | 1.256037 |  | 1 | ~0 | 1000 | 150 | 0.1 | 60 | 510.17 | 511.03 | 509.86 | 507.65 | 514.18 | 510.58 | 2.368221 | 1 | ~0 | 1000 | 150 | 0.1 | 60 | 97.745 | 98.287 | 98.356 | 97.04 | 99.955 | 98.2766 | 1.076478
2 | ~0 | 1000 | 200 | 0.1 | 80 | 1109.2 | 1101.8 | 1126.5 | 1122.6 | 1125.1 | 1117.04 | 10.94409 |  | 2 | ~0 | 1000 | 200 | 0.1 | 80 | 684.94 | 688.6 | 687.44 | 684.72 | 688.48 | 686.84 | 1.887559 |  | 2 | ~0 | 1000 | 200 | 0.1 | 80 | 355.93 | 353.81 | 361.46 | 359.44 | 361.09 | 358.35 | 3.347974 |  | 2 | ~0 | 1000 | 200 | 0.1 | 80 | 542.99 | 538.05 | 552.94 | 550.89 | 552.41 | 547.46 | 6.611103 | 2 | ~0 | 1000 | 200 | 0.1 | 80 | 112.02 | 111.54 | 114.45 | 113.58 | 114.11 | 113.14 | 1.290833
3 | ~0 | 1000 | 250 | 0.1 | 100 | 1177.2 | 1181.5 | 1170.3 | 1148 | 1181.5 | 1170.33 | 15.79206 |  | 3 | ~0 | 1000 | 250 | 0.1 | 100 | 682.58 | 685 | 683.56 | 681.5 | 686.93 | 683.91 | 2.121787 |  | 3 | ~0 | 1000 | 250 | 0.1 | 100 | 378.04 | 379.49 | 375.81 | 368.85 | 379.14 | 375.82 | 4.935324 |  | 3 | ~0 | 1000 | 250 | 0.1 | 100 | 568.83 | 572.58 | 564.05 | 553.67 | 574 | 566.08 | 9.364922 | 3 | ~0 | 1000 | 250 | 0.1 | 100 | 118.71 | 119.61 | 117.91 | 115.49 | 119.89 | 118.225 | 2.022367
4 | ~0 | 500 | 150 | 0.1 | 120 | 1175.9 | 1145.4 | 1171.9 | 1161.3 | 1170.8 | 1165.06 | 12.22592 |  | 4 | ~0 | 500 | 150 | 0.1 | 120 | 707.91 | 716.07 | 711.19 | 712.75 | 716.61 | 712.91 | 3.593728 |  | 4 | ~0 | 500 | 150 | 0.1 | 120 | 376.96 | 367.5 | 376.09 | 372.76 | 375.92 | 373.85 | 3.888609 |  | 4 | ~0 | 500 | 150 | 0.1 | 120 | 586.31 | 569.51 | 583.93 | 578.37 | 584.15 | 580.45 | 6.785092 | 4 | ~0 | 500 | 150 | 0.1 | 120 | 124.31 | 121.37 | 123.81 | 122.59 | 124.113 | 123.2386 | 1.240093
5 | ~0 | 500 | 200 | 0.1 | 160 | 1142 | 1155.4 | 1154.5 | 1120.6 | 1145.9 | 1143.68 | 14.0967 |  | 5 | ~0 | 500 | 200 | 0.1 | 160 | 694.31 | 692.75 | 693.74 | 693.05 | 686.5 | 692.07 | 3.17231 |  | 5 | ~0 | 500 | 200 | 0.1 | 160 | 366.75 | 368.06 | 370.36 | 359.68 | 367.53 | 366.48 | 4.650171 |  | 5 | ~0 | 500 | 200 | 0.1 | 160 | 548.41 | 555.4 | 557.88 | 538.17 | 549.77 | 549.93 | 7.644556 | 5 | ~0 | 500 | 200 | 0.1 | 160 | 116.02 | 117.43 | 117.86 | 113.68 | 115.17 | 116.032 | 1.700815
6 | ~0 | 500 | 250 | 0.1 | 200 | 1352.6 | 1158.7 | 1151.3 | 1136.9 | 1161.8 | 1152.18 | 11.09516 |  | 6 | ~0 | 500 | 250 | 0.1 | 200 | 668.61 | 545.41 | 669.93 | 672.06 | 671.18 | 670.45 | 1.503429 |  | 6 | ~0 | 500 | 250 | 0.1 | 200 | 434.1 | 372.02 | 369.64 | 364.95 | 373.33 | 369.99 | 3.68784 |  | 6 | ~0 | 500 | 250 | 0.1 | 200 | 635.94 | 545.41 | 542.99 | 532.34 | 548.09 | 542.21 | 6.900234 | 6 | ~0 | 500 | 250 | 0.1 | 200 | 132.99 | 113.32 | 113.59 | 111.84 | 114.9 | 117.328 | 8.822532
7 | ~0 | 300 | 150 | 0.1 | 200 | 1096.7 | 1076 | 1107.4 | 1089.4 | 1108.2 | 1095.54 | 13.43309 |  | 7 | ~0 | 300 | 150 | 0.1 | 200 | 691.91 | 687.1 | 692.3 | 684.54 | 689.1 | 688.99 | 3.273729 |  | 7 | ~0 | 300 | 150 | 0.1 | 200 | 352.16 | 345.74 | 355.52 | 350.19 | 356.19 | 351.96 | 4.255226 |  | 7 | ~0 | 300 | 150 | 0.1 | 200 | 535.19 | 520.87 | 538.34 | 530.15 | 539.05 | 532.72 | 7.496359 | 7 | ~0 | 300 | 150 | 0.1 | 200 | 112.5 | 108.98 | 113.31 | 109.76 | 112.76 | 111.462 | 1.951569
8 | ~0 | 300 | 200 | 0.1 | 266.67 | 1185.9 | 1203 | 1200.2 | 1171.8 | 1198.7 | 1191.92 | 13.02256 |  | 8 | ~0 | 300 | 200 | 0.1 | 266.67 | 668.83 | 672.68 | 670.99 | 674.55 | 665.9 | 670.59 | 3.36539 |  | 8 | ~0 | 300 | 200 | 0.1 | 266.67 | 380.79 | 383.17 | 385.56 | 375.98 | 384.59 | 382.02 | 3.822744 |  | 8 | ~0 | 300 | 200 | 0.1 | 266.67 | 574.97 | 581.61 | 582.26 | 571.18 | 584.85 | 578.97 | 5.680055 | 8 | ~0 | 300 | 200 | 0.1 | 266.67 | 119.61 | 121.66 | 121.5 | 118.79 | 120.81 | 120.474 | 1.240415
O | ~0 | 300 | 250 | 0.1 | 333.33 | 1168.8 | 1168.9 | 1170.2 | 1133.4 | 1163.7 | 1161 | 15.62802 |  | O | ~0 | 300 | 250 | 0.1 | 333.33 | 670.47 | 674.53 | 670.49 | 639.27 | 660.42 | 663.04 | 14.27064 |  | O | ~0 | 300 | 250 | 0.1 | 333.33 | 375.42 | 375.25 | 375.57 | 364.04 | 373.57 | 372.77 | 5.105311 |  | O | ~0 | 300 | 250 | 0.1 | 333.33 | 561.53 | 560.4 | 563.46 | 542.62 | 558.89 | 557.38 | 8.417942 | O | ~0 | 300 | 250 | 0.1 | 333.33 | 117.24 | 117.66 | 117.52 | 108.16 | 115.22 | 115.16 | 4.035765
N | ~0 | 300 | 225 | 0.1 | 300 | 1177.4 | 1188.8 | 1188.6 | 1181 | 1208.3 | 1188.82 | 11.94872 |  | N | ~0 | 300 | 225 | 0.1 | 300 | 652.9 | 658.23 | 656.41 | 660.84 | 659.19 | 657.51 | 3.036928 |  | N | ~0 | 300 | 225 | 0.1 | 300 | 378.06 | 381.91 | 381.62 | 379.28 | 388.1 | 381.79 | 3.875317 |  | N | ~0 | 300 | 225 | 0.1 | 300 | 561.61 | 567.47 | 569.91 | 566.1 | 581.22 | 569.26 | 7.334444 | N | ~0 | 300 | 225 | 0.1 | 300 | 115.09 | 116.81 | 116.95 | 116.66 | 119.26 | 116.954 | 1.491586
[10 empty] | 全部平均值 | 1142.499 | [12 empty] | 全部平均值 | 676.848 | [12 empty] | 全部平均值: | 366.673 | [12 empty] | 全部平均值 | 553.504 | [11 empty] | 全部平均值: | 115.02902
2500 A/m | 掃描速度 | 功率 | [10 empty] | 2500 A/m | 掃描速度 | 功率 | [10 empty] | 2500 A/m | 掃描速度 | 功率 | [10 empty] | 2500 A/m | 掃描速度 | 功率 | [10 empty] | 2500 A/m | 掃描速度 | 功率
L1 | 1108.93 | 1100.007 | [10 empty] | L1 | 670.9733 | 671.69 | [10 empty] | L1 | 355.9567 | 353.17 | [10 empty] | L1 | 541.3733 | 541.25 | [10 empty] | L1 | 109.8805 | 110.9924
L2 | 1153.64 | 1150.88 | [8 empty] | 最大值 | 離群值( 不採計) | L2 | 691.81 | 683.1667 | [10 empty] | L2 | 370.1067 | 368.95 | [10 empty] | L2 | 557.53 | 558.7867 | [10 empty] | L2 | 118.8662 | 116.5487
L3 | 1545.76 | 1161.17 | [8 empty] | 最小值 |  | L3 | 893.3767 | 672.4667 | [10 empty] | L3 | 496.18 | 372.86 | [10 empty] | L3 | 746.11 | 555.2233 | [10 empty] | L3 | 154.6833 | 116.9043
L4 |  | 1188.82 | [10 empty] | L4 |  | 657.51 | [10 empty] | L4 |  | 381.79 | [10 empty] | L4 |  | 569.26 | [10 empty] | L4 |  | 116.954
| A | B | [11 empty] | A | B | [11 empty] | A | B | [11 empty] | A | B | [11 empty] | A | B
A1 | 1108.93 | [11 empty] | A1 | 670.9733 | [11 empty] | A1 | 355.9567 | [11 empty] | A1 | 541.3733 | [11 empty] | A1 | 109.8805
A2 | 1153.64 | [11 empty] | A2 | 691.81 | [11 empty] | A2 | 370.1067 | [11 empty] | A2 | 557.53 | [11 empty] | A2 | 118.8662
A3 | 1545.76 | [11 empty] | A3 | 893.3767 | [11 empty] | A3 | 496.18 | [11 empty] | A3 | 746.11 | [11 empty] | A3 | 154.6833
B1 |  | 1100.007 | [10 empty] | B1 |  | 671.69 | [10 empty] | B1 |  | 353.17 | [10 empty] | B1 |  | 541.25 | [10 empty] | B1 |  | 110.9924
B2 |  | 1150.88 | [10 empty] | B2 |  | 683.1667 | [10 empty] | B2 |  | 368.95 | [10 empty] | B2 |  | 558.7867 | [10 empty] | B2 |  | 116.5487
B3 |  | 1161.17 | [10 empty] | B3 |  | 657.51 | [10 empty] | B3 |  | 372.86 | [10 empty] | B3 |  | 555.2233 | [10 empty] | B3 |  | 116.9043
B4 |  | 1188.82 | [10 empty] | B4 |  | 657.51 | [10 empty] | B4 |  | 381.79 | [10 empty] | B4 |  | 569.26 | [10 empty] | B4 |  | 116.954
[37 empty] | 編號 | 氧濃度(ppm) | 雷射功率(W) | 掃描速度(mm/s) | 線間距 | 粉末粒徑 | 層高 | 能量密度
[41 empty] | (mm) | (µm) |  | (J/mm^3)
[37 empty] | 1 | ~0 | 100 | 300 | 0.07 | 25 | 20 | 238.1
[37 empty] | 2 | ~0 | 150 | 700 | 0.1 | 25 | 20 | 107.14
[37 empty] | 3 | ~0 | 200 | 1000 | 0.13 | 25 | 20 | 76.92
[37 empty] | 4 | ~0 | 250 | 1500 | 0.15 | 25 | 20 | 55.56
[37 empty] | 5 | 1000 | 100 | 700 | 0.13 | 25 | 20 | 54.95
[37 empty] | 6 | 1000 | 150 | 300 | 0.15 | 25 | 20 | 166.67
[37 empty] | 7 | 1000 | 200 | 1500 | 0.07 | 25 | 20 | 95.24
[37 empty] | 8 | 1000 | 250 | 1000 | 0.1 | 25 | 20 | 125
[37 empty] | 9 | 3000 | 100 | 1000 | 0.15 | 25 | 20 | 33.33
[37 empty] | 10 | 3000 | 150 | 1500 | 0.13 | 25 | 20 | 38.46
[37 empty] | 11 | 3000 | 200 | 300 | 0.1 | 25 | 20 | 333.33
[37 empty] | 12 | 3000 | 250 | 700 | 0.07 | 25 | 20 | 255.1
[37 empty] | 13 | 5000 | 100 | 1500 | 0.1 | 25 | 20 | 33.33
[37 empty] | 14 | 5000 | 150 | 1000 | 0.07 | 25 | 20 | 107.14
[37 empty] | 15 | 5000 | 200 | 700 | 0.15 | 25 | 20 | 95.24
[37 empty] | 16 | 5000 | 250 | 300 | 0.13 | 25 | 20 | 320.51

## 200 Hz
[11 empty] | ~0為A1、500為A2、300為A3；雷射速率150W為B1、200W為B2、250W為B3 | [5 empty] | 兩個因子 共有三個水準 外加一個B4
第一批 | Factor |  |  |  |  | 最大磁通密度Bm | Hm = 2500A/m | [6 empty] | 第一批 | Factor |  |  |  |  | 矯頑力Hc | Hm = 2500A/m | [6 empty] | 第一批 | Factor |  |  |  |  | 磁導率μa | Hm = 2500A/m | [6 empty] | 第一批 | Factor |  |  |  |  | 剩磁Br | Hm = 2500A/m | [5 empty] | 第一批 | Factor |  |  |  |  | 體積比功耗Pcv | Hm = 2500A/m
Trial | 氧濃度 | 雷射掃描速度 | 雷射功率 | 線間距 | 能量密度 | 1 | 2 | 3 | 4 | 5 | Ave | Std |  | Trial | 氧濃度 | 雷射掃描速度 | 雷射功率 | 線間距 | 能量密度 | 1 | 2 | 3 | 4 | 5 | Ave | Std |  | Trial | 氧濃度 | 雷射掃描速度 | 雷射功率 | 線間距 | 能量密度 | 1 | 2 | 3 | 4 | 5 | Ave | Std |  | Trial | 氧濃度 | 雷射掃描速度 | 雷射功率 | 線間距 | 能量密度 | 1 | 2 | 3 | 4 | 5 | Ave | Std | Trial | 氧濃度 | 雷射掃描速度 | 雷射功率 | 線間距 | 能量密度 | 1 | 2 | 3 | 4 | 5 | Ave | Std
| (ppm) | (mm/s) | (W) | (mm) | (J/mm^3) | [9 empty] | (ppm) | (mm/s) | (W) | (mm) | (J/mm^3) | [9 empty] | (ppm) | (mm/s) | (W) | (mm) | (J/mm^3) | [9 empty] | (ppm) | (mm/s) | (W) | (mm) | (J/mm^3) | [8 empty] | (ppm) | (mm/s) | (W) | (mm) | (J/mm^3)
1 | ~0 | 1000 | 150 | 0.1 | 60 | 1038.3 | 1030.1 | 1026 | 1034.8 | 1032.7 | 1032.38 | 4.661223 |  | 1 | ~0 | 1000 | 150 | 0.1 | 60 | 1083.6 | 1092.2 | 1095.9 | 1074.2 | 1110.6 | 1091.3 | 13.65796 |  | 1 | ~0 | 1000 | 150 | 0.1 | 60 | 330.47 | 328.7 | 327.5 | 329.42 | 328.77 | 328.97 | 1.087 |  | 1 | ~0 | 1000 | 150 | 0.1 | 60 | 610.46 | 608.28 | 606.81 | 605.1 | 611.67 | 608.46 | 2.662166 | 1 | ~0 | 1000 | 150 | 0.1 | 60 | 732.61 | 731.29 | 731.11 | 722.98 | 742.86 | 732.17 | 7.085616
2 | ~0 | 1000 | 200 | 0.1 | 80 | 1089.9 | 1082.5 | 1106.8 | 1101.3 | 1107.1 | 1097.52 | 10.90697 |  | 2 | ~0 | 1000 | 200 | 0.1 | 80 | 1193.2 | 1197.9 | 1197.3 | 1188.7 | 1197.8 | 1194.98 | 4.014598 |  | 2 | ~0 | 1000 | 200 | 0.1 | 80 | 346.86 | 344.52 | 352.15 | 350.55 | 352.32 | 349.28 | 3.449833 |  | 2 | ~0 | 1000 | 200 | 0.1 | 80 | 658.68 | 652.75 | 669.92 | 666.01 | 669.43 | 663.36 | 7.439346 | 2 | ~0 | 1000 | 200 | 0.1 | 80 | 847.23 | 842.64 | 862.63 | 853.9 | 864.26 | 854.132 | 9.414747
3 | ~0 | 1000 | 250 | 0.1 | 100 | 1147.7 | 1151.8 | 1140.9 | 1122.5 | 1154.4 | 1142.4 | 14.49851 |  | 3 | ~0 | 1000 | 250 | 0.1 | 100 | 1221.6 | 1224.2 | 1222.3 | 1217.3 | 1225.6 | 1222.2 | 3.159905 |  | 3 | ~0 | 1000 | 250 | 0.1 | 100 | 366.53 | 368.07 | 364.57 | 356.82 | 367.22 | 364.17 | 5.121686 |  | 3 | ~0 | 1000 | 250 | 0.1 | 100 | 702.49 | 705.73 | 697.29 | 683.7 | 706.46 | 698.3 | 10.58254 | 3 | ~0 | 1000 | 250 | 0.1 | 100 | 918.89 | 923.42 | 913.06 | 895.25 | 926.12 | 914.4625 | 13.99073
4 | ~0 | 500 | 150 | 0.1 | 120 | 1141.1 | 1117.8 | 1142.3 | 1133.4 | 1143.2 | 1135.56 | 10.66035 |  | 4 | ~0 | 500 | 150 | 0.1 | 120 | 1256.5 | 1270.8 | 1266.3 | 1266.7 | 1269.2 | 1265.9 | 5.569111 |  | 4 | ~0 | 500 | 150 | 0.1 | 120 | 366.89 | 355.44 | 363.62 | 360.58 | 363.73 | 362.05 | 4.317577 |  | 4 | ~0 | 500 | 150 | 0.1 | 120 | 713.25 | 693.87 | 712.09 | 705.21 | 710.52 | 706.99 | 7.952378 | 4 | ~0 | 500 | 150 | 0.1 | 120 | 939.17 | 924.3 | 944.87 | 936.54 | 944.53 | 937.882 | 8.380911
5 | ~0 | 500 | 200 | 0.1 | 160 | 1111.8 | 1123.9 | 1124.8 | 1094.5 | 1119.7 | 1114.94 | 12.52809 |  | 5 | ~0 | 500 | 200 | 0.1 | 160 | 1237.8 | 1232.1 | 1238.9 | 1232.4 | 1217.3 | 1231.7 | 8.617714 |  | 5 | ~0 | 500 | 200 | 0.1 | 160 | 355.17 | 357.68 | 358 | 347.99 | 356.36 | 355.04 | 4.098567 |  | 5 | ~0 | 500 | 200 | 0.1 | 160 | 678.17 | 685.09 | 688.31 | 664.35 | 677.76 | 678.74 | 9.223133 | 5 | ~0 | 500 | 200 | 0.1 | 160 | 897.75 | 904.79 | 911.15 | 879.29 | 889.53 | 896.502 | 12.54665
6 | ~0 | 500 | 250 | 0.1 | 200 | 1314.3 | 1128 | 1118.6 | 1105.1 | 1129.6 | 1120.33 | 11.2503 |  | 6 | ~0 | 500 | 250 | 0.1 | 200 | 1204.1 | 1190.2 | 1207.4 | 1206.1 | 1205.4 | 1202.64 | 7.055707 |  | 6 | ~0 | 500 | 250 | 0.1 | 200 | 419.76 | 360.21 | 357.26 | 352.91 | 360.36 | 357.69 | 3.488672 |  | 6 | ~0 | 500 | 250 | 0.1 | 200 | 794.96 | 679.33 | 678.65 | 666.08 | 683.51 | 676.89 | 7.521783 | 6 | ~0 | 500 | 250 | 0.1 | 200 | 1041.9 | 884.23 | 889.84 | 875.34 | 897.05 | 886.615 | 9.167037
7 | ~0 | 300 | 150 | 0.1 | 200 | 1071.4 | 1052.1 | 1082 | 1069.7 | 1082.6 | 1071.56 | 12.37994 |  | 7 | ~0 | 300 | 150 | 0.1 | 200 | 1229.2 | 1214 | 1230.7 | 1203.6 | 1221.6 | 1219.82 | 11.25264 |  | 7 | ~0 | 300 | 150 | 0.1 | 200 | 341.03 | 336.09 | 344.07 | 340.47 | 345.63 | 341.46 | 3.68113 |  | 7 | ~0 | 300 | 150 | 0.1 | 200 | 656.14 | 638.75 | 661.25 | 647.01 | 660.72 | 652.77 | 9.698037 | 7 | ~0 | 300 | 150 | 0.1 | 200 | 865.53 | 837.17 | 873.73 | 842.09 | 867.17 | 857.138 | 16.36707
8 | ~0 | 300 | 200 | 0.1 | 266.67 | 1147.8 | 1163.4 | 1162.9 | 1139.2 | 1163.9 | 1155.44 | 11.32135 |  | 8 | ~0 | 300 | 200 | 0.1 | 266.67 | 1205.6 | 1209.9 | 1214.8 | 1215.2 | 1199.6 | 1209.02 | 6.572823 |  | 8 | ~0 | 300 | 200 | 0.1 | 266.67 | 366.55 | 370.29 | 369.76 | 361.72 | 370.33 | 367.73 | 3.706312 |  | 8 | ~0 | 300 | 200 | 0.1 | 266.67 | 710.16 | 718.52 | 720.18 | 704.06 | 720.33 | 714.65 | 7.247903 | 8 | ~0 | 300 | 200 | 0.1 | 266.67 | 926.73 | 940.71 | 945.72 | 923.94 | 936.05 | 934.63 | 9.201318
O | ~0 | 300 | 250 | 0.1 | 333.33 | 1135.9 | 1134.3 | 1136 | 1111.6 | 1133.6 | 1130.28 | 10.49319 |  | O | ~0 | 300 | 250 | 0.1 | 333.33 | 1204.3 | 1216 | 1210.4 | 1133.4 | 1179.6 | 1202.58 | 16.0446 |  | O | ~0 | 300 | 250 | 0.1 | 333.33 | 361.31 | 360.74 | 360.98 | 355.07 | 360.9 | 359.8 | 3.995153 |  | O | ~0 | 300 | 250 | 0.1 | 333.33 | 694.32 | 695 | 698.58 | 666.7 | 688.61 | 688.64 | 12.77576 | O | ~0 | 300 | 250 | 0.1 | 333.33 | 910.69 | 916.81 | 916.99 | 838.15 | 892.13 | 909.155 | 11.72168
N | ~0 | 300 | 225 | 0.1 | 300 | 1146.5 | 1157.1 | 1157.4 | 1148.9 | 1175.9 | 1157.16 | 11.54461 |  | N | ~0 | 300 | 225 | 0.1 | 300 | 1172.8 | 1178.3 | 1178.8 | 1183.5 | 1183.4 | 1179.36 | 4.413955 |  | N | ~0 | 300 | 225 | 0.1 | 300 | 364.93 | 369.68 | 368.54 | 366.24 | 375.61 | 369 | 4.139704 |  | N | ~0 | 300 | 225 | 0.1 | 300 | 696.65 | 702.99 | 704.88 | 699.82 | 718.51 | 704.57 | 8.399479 | N | ~0 | 300 | 225 | 0.1 | 300 | 899.23 | 908.02 | 911.53 | 906.72 | 928.24 | 910.748 | 10.7577
[10 empty] | 全部平均值 | 1115.757 | [12 empty] | 全部平均值 | 1201.95 | [12 empty] | 全部平均值: | 355.519 | [12 empty] | 全部平均值 | 679.337 | [11 empty] | 全部平均值: | 883.34345
2500 A/m | 掃描速度 | 功率 | [10 empty] | 2500 A/m | 掃描速度 | 功率 | [10 empty] | 2500 A/m | 掃描速度 | 功率 | [10 empty] | 2500 A/m | 掃描速度 | 功率 | [10 empty] | 2500 A/m | 掃描速度 | 功率
L1 | 1090.767 | 1079.833 | [10 empty] | L1 | 1169.493 | 1177.773 | [10 empty] | L1 | 347.4733 | 344.16 | [10 empty] | L1 | 656.7067 | 656.0733 | [10 empty] | L1 | 833.5882 | 842.3967
L2 | 1123.61 | 1122.633 | [10 empty] | L2 | 1233.413 | 1211.9 | [10 empty] | L2 | 358.26 | 357.35 | [10 empty] | L2 | 687.54 | 685.5833 | [10 empty] | L2 | 906.9997 | 895.088
L3 | 1504.813 | 1131.003 | [8 empty] | 最大值 | 離群值( 不採計) | L3 | 1603.593 | 1209.14 | [10 empty] | L3 | 479.33 | 360.5533 | [10 empty] | L3 | 920.21 | 687.9433 | [10 empty] | L3 | 1203.89 | 903.4108
L4 |  | 1157.16 | [8 empty] | 最小值 |  | L4 |  | 1179.36 | [10 empty] | L4 |  | 369 | [10 empty] | L4 |  | 704.57 | [10 empty] | L4 |  | 910.748
| A | B | [11 empty] | A | B | [11 empty] | A | B | [11 empty] | A | B | [11 empty] | A | B
A1 | 1090.767 | [11 empty] | A1 | 1169.493 | [11 empty] | A1 | 347.4733 | [11 empty] | A1 | 656.7067 | [11 empty] | A1 | 833.5882
A2 | 1123.61 | [11 empty] | A2 | 1233.413 | [11 empty] | A2 | 358.26 | [11 empty] | A2 | 687.54 | [11 empty] | A2 | 906.9997
A3 | 1504.813 | [11 empty] | A3 | 1603.593 | [11 empty] | A3 | 479.33 | [11 empty] | A3 | 920.21 | [11 empty] | A3 | 1203.89
B1 |  | 1079.833 | [10 empty] | B1 |  | 1177.773 | [10 empty] | B1 |  | 344.16 | [10 empty] | B1 |  | 656.0733 | [10 empty] | B1 |  | 842.3967
B2 |  | 1122.633 | [10 empty] | B2 |  | 1211.9 | [10 empty] | B2 |  | 357.35 | [10 empty] | B2 |  | 685.5833 | [10 empty] | B2 |  | 895.088
B3 |  | 1131.003 | [10 empty] | B3 |  | 1179.36 | [10 empty] | B3 |  | 360.5533 | [10 empty] | B3 |  | 687.9433 | [10 empty] | B3 |  | 903.4108
B4 |  | 1157.16 | [10 empty] | B4 |  | 1179.36 | [10 empty] | B4 |  | 369 | [10 empty] | B4 |  | 704.57 | [10 empty] | B4 |  | 910.748

## 400 Hz
[11 empty] | ~0為A1、500為A2、300為A3；雷射速率150W為B1、200W為B2、250W為B3 | [5 empty] | 兩個因子 共有三個水準 外加一個B4
第一批 | Factor |  |  |  |  | 最大磁通密度Bm | Hm = 2500A/m | [6 empty] | 第一批 | Factor |  |  |  |  | 矯頑力Hc | Hm = 2500A/m | [6 empty] | 第一批 | Factor |  |  |  |  | 磁導率μa | Hm = 2500A/m | [6 empty] | 第一批 | Factor |  |  |  |  | 剩磁Br | Hm = 2500A/m | [5 empty] | 第一批 | Factor |  |  |  |  | 體積比功耗Pcv | Hm = 2500A/m
Trial | 氧濃度 | 雷射掃描速度 | 雷射功率 | 線間距 | 能量密度 | 1 | 2 | 3 | 4 | 5 | Ave | Std |  | Trial | 氧濃度 | 雷射掃描速度 | 雷射功率 | 線間距 | 能量密度 | 1 | 2 | 3 | 4 | 5 | Ave | Std |  | Trial | 氧濃度 | 雷射掃描速度 | 雷射功率 | 線間距 | 能量密度 | 1 | 2 | 3 | 4 | 5 | Ave | Std |  | Trial | 氧濃度 | 雷射掃描速度 | 雷射功率 | 線間距 | 能量密度 | 1 | 2 | 3 | 4 | 5 | Ave | Std | Trial | 氧濃度 | 雷射掃描速度 | 雷射功率 | 線間距 | 能量密度 | 1 | 2 | 3 | 4 | 5 | Ave | Std
| (ppm) | (mm/s) | (W) | (mm) | (J/mm^3) | [9 empty] | (ppm) | (mm/s) | (W) | (mm) | (J/mm^3) | [9 empty] | (ppm) | (mm/s) | (W) | (mm) | (J/mm^3) | [9 empty] | (ppm) | (mm/s) | (W) | (mm) | (J/mm^3) | [8 empty] | (ppm) | (mm/s) | (W) | (mm) | (J/mm^3)
1 | ~0 | 1000 | 150 | 0.1 | 60 | 956.98 | 950.24 | 944.8 | 956.92 | 948.54 | 951.5 | 5.353642 |  | 1 | ~0 | 1000 | 150 | 0.1 | 60 | 1463.4 | 1474 | 1479.9 | 1450.4 | 1495.1 | 1472.56 | 16.87433 |  | 1 | ~0 | 1000 | 150 | 0.1 | 60 | 304.67 | 302.6 | 300.86 | 304.53 | 302.1 | 302.95 | 1.633086 |  | 1 | ~0 | 1000 | 150 | 0.1 | 60 | 665.56 | 662.35 | 660.47 | 660.21 | 664.72 | 662.66 | 2.426329 | 1 | ~0 | 1000 | 150 | 0.1 | 60 | 1873.5 | 1873.2 | 1870.1 | 1859.3 | 1889.1 | 1873.04 | 10.6723
2 | ~0 | 1000 | 200 | 0.1 | 80 | 957.15 | 949.24 | 972.31 | 963.29 | 971.62 | 962.72 | 9.800998 |  | 2 | ~0 | 1000 | 200 | 0.1 | 80 | 1604.9 | 1608.5 | 1610.2 | 1591 | 1608.3 | 1604.58 | 7.831156 |  | 2 | ~0 | 1000 | 200 | 0.1 | 80 | 302.25 | 299.8 | 306.99 | 306.7 | 307.12 | 304.57 | 3.35526 |  | 2 | ~0 | 1000 | 200 | 0.1 | 80 | 705.16 | 698.39 | 716.91 | 710.49 | 715.61 | 709.31 | 7.66993 | 2 | ~0 | 1000 | 200 | 0.1 | 80 | 2045.8 | 2029.6 | 2083.1 | 2043.7 | 2078.4 | 2056.12 | 23.3901
3 | ~0 | 1000 | 250 | 0.1 | 100 | 979.56 | 984.43 | 973.67 | 959.73 | 986.82 | 976.16 | 12.35818 |  | 3 | ~0 | 1000 | 250 | 0.1 | 100 | 1633.8 | 1636.5 | 1636.4 | 1626.4 | 1635.5 | 1633.72 | 4.232848 |  | 3 | ~0 | 1000 | 250 | 0.1 | 100 | 312.02 | 313.62 | 310.13 | 305.58 | 314.36 | 310.92 | 4.010955 |  | 3 | ~0 | 1000 | 250 | 0.1 | 100 | 740.59 | 744.41 | 735.86 | 722.62 | 745.4 | 737.07 | 10.54405 | 3 | ~0 | 1000 | 250 | 0.1 | 100 | 2135.1 | 2147.8 | 2124.8 | 2083.8 | 2151.4 | 2126.95 | 31.08628
4 | ~0 | 500 | 150 | 0.1 | 120 | 965.35 | 948.58 | 969.22 | 959.29 | 969.1 | 962.31 | 8.670742 |  | 4 | ~0 | 500 | 150 | 0.1 | 120 | 1672.2 | 1689.7 | 1685 | 1676.1 | 1677.6 | 1680.12 | 7.08569 |  | 4 | ~0 | 500 | 150 | 0.1 | 120 | 308.09 | 299.95 | 306.73 | 305.57 | 308.68 | 305.8 | 3.488507 |  | 4 | ~0 | 500 | 150 | 0.1 | 120 | 743.62 | 726.33 | 744.28 | 735.81 | 741.73 | 738.35 | 7.5049 | 4 | ~0 | 500 | 150 | 0.1 | 120 | 2145.5 | 2123.8 | 2169.8 | 2135.2 | 2156.4 | 2146.14 | 17.91809
5 | ~0 | 500 | 200 | 0.1 | 160 | 940.77 | 957.03 | 954.65 | 933.45 | 961.57 | 949.49 | 11.8609 |  | 5 | ~0 | 500 | 200 | 0.1 | 160 | 1647.5 | 1651.8 | 1658.1 | 1650.6 | 1634.8 | 1648.56 | 8.604243 |  | 5 | ~0 | 500 | 200 | 0.1 | 160 | 299.67 | 302.4 | 301.49 | 294.46 | 303.59 | 300.32 | 3.575971 |  | 5 | ~0 | 500 | 200 | 0.1 | 160 | 712.13 | 723.41 | 724.54 | 702.49 | 719.83 | 716.48 | 9.203988 | 5 | ~0 | 500 | 200 | 0.1 | 160 | 2063.1 | 2105.2 | 2108.5 | 2050.8 | 2094.8 | 2084.48 | 26.0011
6 | ~0 | 500 | 250 | 0.1 | 200 | 1113 | 967.44 | 947.7 | 935.34 | 955.85 | 951.58 | 13.52238 |  | 6 | ~0 | 500 | 250 | 0.1 | 200 | 1611.1 | 1606.2 | 1614.8 | 1610.8 | 1609.9 | 1610.56 | 3.072946 |  | 6 | ~0 | 500 | 250 | 0.1 | 200 | 354.35 | 305 | 301.76 | 298.01 | 304.3 | 302.27 | 3.161301 |  | 6 | ~0 | 500 | 250 | 0.1 | 200 | 836.85 | 721.21 | 713.77 | 701.17 | 718.61 | 713.69 | 55.61525 | 6 | ~0 | 500 | 250 | 0.1 | 200 | 2403.7 | 2086.1 | 2052.3 | 2018.1 | 2063.7 | 2055.05 | 28.35366
7 | ~0 | 300 | 150 | 0.1 | 200 | 905.93 | 895.56 | 915.03 | 922.37 | 921.51 | 912.08 | 11.33848 |  | 7 | ~0 | 300 | 150 | 0.1 | 200 | 1629.4 | 1615.1 | 1630.8 | 1604 | 1623.7 | 1620.6 | 11.14563 |  | 7 | ~0 | 300 | 150 | 0.1 | 200 | 288.45 | 285.12 | 291.3 | 293.73 | 293.43 | 290.41 | 3.631822 |  | 7 | ~0 | 300 | 150 | 0.1 | 200 | 687.43 | 672.99 | 693.29 | 686.48 | 694.94 | 687.03 | 8.650718 | 7 | ~0 | 300 | 150 | 0.1 | 200 | 1978.4 | 1938.4 | 1997.5 | 1980.1 | 2003.6 | 1979.6 | 25.47322
8 | ~0 | 300 | 200 | 0.1 | 266.67 | 962.02 | 974.86 | 970.07 | 953.64 | 979.9 | 968.1 | 10.42685 |  | 8 | ~0 | 300 | 200 | 0.1 | 266.67 | 1601.4 | 1603.1 | 1604.9 | 1605.5 | 1591.9 | 1601.36 | 5.527025 |  | 8 | ~0 | 300 | 200 | 0.1 | 266.67 | 306.33 | 310.52 | 308.93 | 303.65 | 312.14 | 308.31 | 3.375401 |  | 8 | ~0 | 300 | 200 | 0.1 | 266.67 | 736.15 | 744.92 | 743.32 | 729.2 | 748.17 | 740.35 | 7.629231 | 8 | ~0 | 300 | 200 | 0.1 | 266.67 | 2090.4 | 2117 | 2110.7 | 2072.4 | 2117.1 | 2101.52 | 19.61038
O | ~0 | 300 | 250 | 0.1 | 333.33 | 951.62 | 946.12 | 949.5 | 972.5 | 961.59 | 956.27 | 10.74934 |  | O | ~0 | 300 | 250 | 0.1 | 333.33 | 1593.4 | 1606.6 | 1602.5 | 1527.4 | 1568.3 | 1592.7 | 17.17653 |  | O | ~0 | 300 | 250 | 0.1 | 333.33 | 303.11 | 301.32 | 302.45 | 309.66 | 306.39 | 304.59 | 0.04242641 |  | O | ~0 | 300 | 250 | 0.1 | 333.33 | 721.64 | 720.06 | 724.38 | 712.42 | 721.91 | 720.08 | 4.553803 | O | ~0 | 300 | 250 | 0.1 | 333.33 | 2051 | 2052.2 | 2057.9 | 2014.3 | 2046.7 | 2044.42 | 17.30569
N | ~0 | 300 | 225 | 0.1 | 300 | 974.93 | 986.83 | 982.28 | 974.27 | 1001.4 | 983.94 | 11.07529 |  | N | ~0 | 300 | 225 | 0.1 | 300 | 1567.2 | 1576.9 | 1574.1 | 1579 | 1584.1 | 1576.26 | 6.24764 |  | N | ~0 | 300 | 225 | 0.1 | 300 | 310.4 | 314.28 | 312.77 | 310.22 | 318.86 | 313.31 | 3.537341 |  | N | ~0 | 300 | 225 | 0.1 | 300 | 732.2 | 740.82 | 740.09 | 734.13 | 755.76 | 740.6 | 9.254121 | N | ~0 | 300 | 225 | 0.1 | 300 | 2075.5 | 2107 | 2098.8 | 2085.4 | 2148.8 | 2103.1 | 28.27207
[10 empty] | 全部平均值 | 957.415 | [12 empty] | 全部平均值 | 1604.102 | [12 empty] | 全部平均值: | 304.345 | [12 empty] | 全部平均值 | 716.562 | [11 empty] | 全部平均值: | 2057.042
2500 A/m | 掃描速度 | 功率 | [10 empty] | 2500 A/m | 掃描速度 | 功率 | [10 empty] | 2500 A/m | 掃描速度 | 功率 | [10 empty] | 2500 A/m | 掃描速度 | 功率 | [10 empty] | 2500 A/m | 掃描速度 | 功率
L1 | 963.46 | 941.9633 | [8 empty] | 最大值 | 離群值( 不採計) | L1 | 1570.287 | 1575.627 | [10 empty] | L1 | 306.1467 | 299.72 | [10 empty] | L1 | 703.0133 | 696.0133 | [10 empty] | L1 | 2018.703 | 1999.593
L2 | 954.46 | 960.1033 | [8 empty] | 最小值 |  | L2 | 1646.413 | 1618.167 | [10 empty] | L2 | 302.7967 | 304.4 | [10 empty] | L2 | 722.84 | 722.0467 | [10 empty] | L2 | 2095.223 | 2080.707
L3 | 1273.463 | 961.3367 | [10 empty] | L3 | 2130.307 | 1612.327 | [10 empty] | L3 | 405.54 | 305.9267 | [10 empty] | L3 | 962.6867 | 723.6133 | [10 empty] | L3 | 2742.88 | 2075.473
L4 |  | 983.94 | [10 empty] | L4 |  | 1576.26 | [10 empty] | L4 |  | 313.31 | [10 empty] | L4 |  | 740.6 | [10 empty] | L4 |  | 2103.1
| A | B | [11 empty] | A | B | [11 empty] | A | B | [11 empty] | A | B | [11 empty] | A | B
A1 | 963.46 | [11 empty] | A1 | 1570.287 | [11 empty] | A1 | 306.1467 | [11 empty] | A1 | 703.0133 | [11 empty] | A1 | 2018.703
A2 | 954.46 | [11 empty] | A2 | 1646.413 | [11 empty] | A2 | 302.7967 | [11 empty] | A2 | 722.84 | [11 empty] | A2 | 2095.223
A3 | 1273.463 | [11 empty] | A3 | 2130.307 | [11 empty] | A3 | 405.54 | [11 empty] | A3 | 962.6867 | [11 empty] | A3 | 2742.88
B1 |  | 941.9633 | [10 empty] | B1 |  | 1575.627 | [10 empty] | B1 |  | 299.72 | [10 empty] | B1 |  | 696.0133 | [10 empty] | B1 |  | 1999.593
B2 |  | 960.1033 | [10 empty] | B2 |  | 1618.167 | [10 empty] | B2 |  | 304.4 | [10 empty] | B2 |  | 722.0467 | [10 empty] | B2 |  | 2080.707
B3 |  | 961.3367 | [10 empty] | B3 |  | 1576.26 | [10 empty] | B3 |  | 305.9267 | [10 empty] | B3 |  | 723.6133 | [10 empty] | B3 |  | 2075.473
B4 |  | 983.94 | [10 empty] | B4 |  | 1576.26 | [10 empty] | B4 |  | 313.31 | [10 empty] | B4 |  | 740.6 | [10 empty] | B4 |  | 2103.1

## 800 Hz
[11 empty] | ~0為A1、500為A2、300為A3；雷射速率150W為B1、200W為B2、250W為B3 | [5 empty] | 兩個因子 共有三個水準 外加一個B4
第一批 | Factor |  |  |  |  | 最大磁通密度Bm | Hm = 2500A/m | [6 empty] | 第一批 | Factor |  |  |  |  | 矯頑力Hc | Hm = 2500A/m | [6 empty] | 第一批 | Factor |  |  |  |  | 磁導率μa | Hm = 2500A/m | [6 empty] | 第一批 | Factor |  |  |  |  | 剩磁Br | Hm = 2500A/m | [5 empty] | 第一批 | Factor |  |  |  |  | 體積比功耗Pcv | Hm = 2500A/m
Trial | 氧濃度 | 雷射掃描速度 | 雷射功率 | 線間距 | 能量密度 | 1 | 2 | 3 | 4 | 5 | Ave | Std |  | Trial | 氧濃度 | 雷射掃描速度 | 雷射功率 | 線間距 | 能量密度 | 1 | 2 | 3 | 4 | 5 | Ave | Std |  | Trial | 氧濃度 | 雷射掃描速度 | 雷射功率 | 線間距 | 能量密度 | 1 | 2 | 3 | 4 | 5 | Ave | Std |  | Trial | 氧濃度 | 雷射掃描速度 | 雷射功率 | 線間距 | 能量密度 | 1 | 2 | 3 | 4 | 5 | Ave | Std | Trial | 氧濃度 | 雷射掃描速度 | 雷射功率 | 線間距 | 能量密度 | 1 | 2 | 3 | 4 | 5 | Ave | Std
| (ppm) | (mm/s) | (W) | (mm) | (J/mm^3) | [9 empty] | (ppm) | (mm/s) | (W) | (mm) | (J/mm^3) | [9 empty] | (ppm) | (mm/s) | (W) | (mm) | (J/mm^3) | [9 empty] | (ppm) | (mm/s) | (W) | (mm) | (J/mm^3) | [8 empty] | (ppm) | (mm/s) | (W) | (mm) | (J/mm^3)
1 | ~0 | 1000 | 150 | 0.1 | 60 | 717.71 | 718.51 | 713 | 732.49 | 716.08 | 719.56 | 7.530835 |  | 1 | ~0 | 1000 | 150 | 0.1 | 60 | 1749 | 1764.1 | 1766.3 | 1767.9 | 1798.9 | 1769.24 | 18.20873 |  | 1 | ~0 | 1000 | 150 | 0.1 | 60 | 228.55 | 228.61 | 226.74 | 231.39 | 227.54 | 228.57 | 1.758133 |  | 1 | ~0 | 1000 | 150 | 0.1 | 60 | 596.61 | 596.57 | 592.48 | 603.88 | 596.22 | 597.15 | 4.141095 | 1 | ~0 | 1000 | 150 | 0.1 | 60 | 3390.3 | 3415.4 | 3392.2 | 3493.5 | 3454.8 | 3429.24 | 44.33535
2 | ~0 | 1000 | 200 | 0.1 | 80 | 691.79 | 685.65 | 699.59 | 699.5 | 698.85 | 695.08 | 6.201579 |  | 2 | ~0 | 1000 | 200 | 0.1 | 80 | 1832.4 | 1828.5 | 1825.5 | 1821.9 | 1823.6 | 1826.38 | 4.162571 |  | 2 | ~0 | 1000 | 200 | 0.1 | 80 | 219.53 | 217.32 | 222.3 | 221.34 | 222.17 | 220.53 | 2.108476 |  | 2 | ~0 | 1000 | 200 | 0.1 | 80 | 582.46 | 576.12 | 589.57 | 588.69 | 589.04 | 585.18 | 5.830388 | 2 | ~0 | 1000 | 200 | 0.1 | 80 | 3388.4 | 3350.5 | 3413.6 | 3412 | 3407.1 | 3394.32 | 26.47106
3 | ~0 | 1000 | 250 | 0.1 | 100 | 705.37 | 707.38 | 701.16 | 688.14 | 707.09 | 700.94 | 9.003416 |  | 3 | ~0 | 1000 | 250 | 0.1 | 100 | 1833.7 | 1839.2 | 1839.6 | 1815.8 | 1824.5 | 1830.56 | 10.25685 |  | 3 | ~0 | 1000 | 250 | 0.1 | 100 | 223.15 | 223.38 | 221.04 | 218.72 | 224.88 | 222.01 | 2.700537 |  | 3 | ~0 | 1000 | 250 | 0.1 | 100 | 594.83 | 594.49 | 591.04 | 580.25 | 597.8 | 590.9 | 7.614462 | 3 | ~0 | 1000 | 250 | 0.1 | 100 | 3455 | 3474.5 | 3445 | 3342.6 | 3446.2 | 3427.075 | 57.94315
4 | ~0 | 500 | 150 | 0.1 | 120 | 697.01 | 673.95 | 689.96 | 684.05 | 689.1 | 686.81 | 8.546984 |  | 4 | ~0 | 500 | 150 | 0.1 | 120 | 1877.8 | 1863.9 | 1856.7 | 1847.3 | 1845.6 | 1858.26 | 13.19519 |  | 4 | ~0 | 500 | 150 | 0.1 | 120 | 221.76 | 214.26 | 219.44 | 217.5 | 219.27 | 218.45 | 2.786894 |  | 4 | ~0 | 500 | 150 | 0.1 | 120 | 591.7 | 571.29 | 585.46 | 580.07 | 584.75 | 582.65 | 7.581466 | 4 | ~0 | 500 | 150 | 0.1 | 120 | 3473.2 | 3336.4 | 3406.9 | 3363.1 | 3385.1 | 3392.94 | 51.92594
5 | ~0 | 500 | 200 | 0.1 | 160 | 672.95 | 679.21 | 678.26 | 663.78 | 683.92 | 675.62 | 7.682157 |  | 5 | ~0 | 500 | 200 | 0.1 | 160 | 1831.3 | 1824.6 | 1828.5 | 1827.2 | 1816.5 | 1825.62 | 5.640656 |  | 5 | ~0 | 500 | 200 | 0.1 | 160 | 213.67 | 216.67 | 216.18 | 211.65 | 218.51 | 215.34 | 2.689253 |  | 5 | ~0 | 500 | 200 | 0.1 | 160 | 564.96 | 571.68 | 570.77 | 557 | 574.02 | 567.69 | 6.841131 | 5 | ~0 | 500 | 200 | 0.1 | 160 | 3287.5 | 3308.3 | 3308.8 | 3235.8 | 3319.7 | 3292.02 | 33.51831
6 | ~0 | 500 | 250 | 0.1 | 200 | 803.99 | 692.63 | 679.75 | 666.17 | 690.59 | 682.29 | 12.13963 |  | 6 | ~0 | 500 | 250 | 0.1 | 200 | 1803.7 | 1773.8 | 1785.6 | 1769.6 | 1798.3 | 1786.2 | 14.8521 |  | 6 | ~0 | 500 | 250 | 0.1 | 200 | 254.16 | 220.23 | 216.05 | 213.85 | 218.35 | 217.12 | 2.770247 |  | 6 | ~0 | 500 | 250 | 0.1 | 200 | 670.36 | 576.78 | 567.97 | 554.45 | 575.4 | 568.65 | 10.22679 | 6 | ~0 | 500 | 250 | 0.1 | 200 | 3887.4 | 3300.7 | 3256.8 | 3159.7 | 3331 | 3262.05 | 74.72396
7 | ~0 | 300 | 150 | 0.1 | 200 | 648.51 | 637.85 | 649.76 | 657.6 | 655.87 | 649.92 | 7.779516 |  | 7 | ~0 | 300 | 150 | 0.1 | 200 | 1785.5 | 1766.5 | 1778.8 | 1779.7 | 1780.1 | 1778.12 | 7.006568 |  | 7 | ~0 | 300 | 150 | 0.1 | 200 | 205.97 | 203.86 | 206.74 | 208.43 | 207.76 | 206.55 | 1.775323 |  | 7 | ~0 | 300 | 150 | 0.1 | 200 | 543.62 | 532.22 | 544.73 | 550.63 | 549.34 | 544.11 | 7.277704 | 7 | ~0 | 300 | 150 | 0.1 | 200 | 3118.2 | 3035.2 | 3112.1 | 3153.5 | 3145.9 | 3112.98 | 46.91308
8 | ~0 | 300 | 200 | 0.1 | 266.67 | 693.38 | 706.92 | 704.25 | 695.5 | 716.85 | 703.38 | 9.44489 |  | 8 | ~0 | 300 | 200 | 0.1 | 266.67 | 1742.7 | 1757.1 | 1755.1 | 1773.8 | 1772.5 | 1760.24 | 13.02029 |  | 8 | ~0 | 300 | 200 | 0.1 | 266.67 | 220.81 | 224.82 | 224.12 | 220.27 | 226.96 | 223.4 | 2.815729 |  | 8 | ~0 | 300 | 200 | 0.1 | 266.67 | 578.51 | 589.61 | 586.75 | 579.63 | 579.63 | 582.83 | 5.011914 | 8 | ~0 | 300 | 200 | 0.1 | 266.67 | 3271.5 | 3355.3 | 3340.8 | 3328.9 | 3431.9 | 3345.68 | 57.73753
O | ~0 | 300 | 250 | 0.1 | 333.33 | 694.15 | 687.43 | 688.44 | 709.76 | 694.56 | 694.87 | 8.930637 |  | O | ~0 | 300 | 250 | 0.1 | 333.33 | 1766.5 | 1771.7 | 1755.5 | 1730.6 | 1726.7 | 1750.2 | 20.56964 |  | O | ~0 | 300 | 250 | 0.1 | 333.33 | 219 | 217.02 | 217.4 | 225.58 | 220.82 | 219.96 | 0.007071068 |  | O | ~0 | 300 | 250 | 0.1 | 333.33 | 575.72 | 570.29 | 572.99 | 589.27 | 576.17 | 576.89 | 7.313031 | O | ~0 | 300 | 250 | 0.1 | 333.33 | 3311.5 | 3285.6 | 3268 | 3327.3 | 3251.7 | 3288.82 | 30.89024
N | ~0 | 300 | 225 | 0.1 | 300 | 703.6 | 708.6 | 705.53 | 699.89 | 718.85 | 707.29 | 7.190677 |  | N | ~0 | 300 | 225 | 0.1 | 300 | 1729 | 1737.6 | 1725.3 | 1728.4 | 1744.4 | 1732.94 | 7.866893 |  | N | ~0 | 300 | 225 | 0.1 | 300 | 223.93 | 226.1 | 225.46 | 223.35 | 229.03 | 225.57 | 2.229491 |  | N | ~0 | 300 | 225 | 0.1 | 300 | 584.87 | 590.92 | 587.81 | 582.44 | 601.19 | 589.45 | 7.293739 | N | ~0 | 300 | 225 | 0.1 | 300 | 3300.4 | 3333.7 | 3301 | 3278.7 | 3393.7 | 3321.5 | 44.88591
[10 empty] | 全部平均值 | 691.576 | [12 empty] | 全部平均值 | 1791.776 | [12 empty] | 全部平均值: | 219.75 | [12 empty] | 全部平均值 | 578.55 | [11 empty] | 全部平均值: | 3326.6625
2500 A/m | 掃描速度 | 功率 | [10 empty] | 2500 A/m | 掃描速度 | 功率 | [10 empty] | 2500 A/m | 掃描速度 | 功率 | [10 empty] | 2500 A/m | 掃描速度 | 功率 | [10 empty] | 2500 A/m | 掃描速度 | 功率
L1 | 705.1933 | 685.43 | [8 empty] | 最大值 |  | L1 | 1808.727 | 1792.64 | [10 empty] | L1 | 223.7033 | 217.8567 | [10 empty] | L1 | 591.0767 | 574.6367 | [10 empty] | L1 | 3416.878 | 3311.72
L2 | 681.5733 | 691.36 | [8 empty] | 最小值 | 離群值( 不採計) | L2 | 1823.36 | 1804.08 | [10 empty] | L2 | 216.97 | 219.7567 | [10 empty] | L2 | 572.9967 | 578.5667 | [10 empty] | L2 | 3315.67 | 3344.007
L3 | 918.4867 | 692.7 | [10 empty] | L3 | 2340.5 | 1788.987 | [10 empty] | L3 | 291.8267 | 219.6967 | [10 empty] | L3 | 764.4267 | 578.8133 | [10 empty] | L3 | 4356.327 | 3325.982
L4 |  | 707.29 | [10 empty] | L4 |  | 1732.94 | [10 empty] | L4 |  | 225.57 | [10 empty] | L4 |  | 589.45 | [10 empty] | L4 |  | 3321.5
| A | B | [11 empty] | A | B | [11 empty] | A | B | [11 empty] | A | B | [11 empty] | A | B
A1 | 705.1933 | [11 empty] | A1 | 1808.727 | [11 empty] | A1 | 223.7033 | [11 empty] | A1 | 591.0767 | [11 empty] | A1 | 3416.878
A2 | 681.5733 | [11 empty] | A2 | 1823.36 | [11 empty] | A2 | 216.97 | [11 empty] | A2 | 572.9967 | [11 empty] | A2 | 3315.67
A3 | 918.4867 | [11 empty] | A3 | 2340.5 | [11 empty] | A3 | 291.8267 | [11 empty] | A3 | 764.4267 | [11 empty] | A3 | 4356.327
B1 |  | 685.43 | [10 empty] | B1 |  | 1792.64 | [10 empty] | B1 |  | 217.8567 | [10 empty] | B1 |  | 574.6367 | [10 empty] | B1 |  | 3311.72
B2 |  | 691.36 | [10 empty] | B2 |  | 1804.08 | [10 empty] | B2 |  | 219.7567 | [10 empty] | B2 |  | 578.5667 | [10 empty] | B2 |  | 3344.007
B3 |  | 692.7 | [10 empty] | B3 |  | 1732.94 | [10 empty] | B3 |  | 219.6967 | [10 empty] | B3 |  | 578.8133 | [10 empty] | B3 |  | 3325.982
B4 |  | 707.29 | [10 empty] | B4 |  | 1732.94 | [10 empty] | B4 |  | 225.57 | [10 empty] | B4 |  | 589.45 | [10 empty] | B4 |  | 3321.5