## 結果
掃描速度1000(mm/s)為A1、500 (mm/s)為A2、300 (mm/s)為A3；雷射速率150(W)為B1、200 (W)為B2、250 (W)為B3、225 (W)為B4

## 50 Hz
[11 empty] | 3000為A1、500為A2、300為A3；雷射速率150W為B1、200W為B2、250W為B3 | [5 empty] | 兩個因子 共有三個水準 外加一個B4
第一批 | Factor |  |  |  |  | 最大磁通密度Bm | Hm = 2500A/m | [6 empty] | 第一批 | Factor |  |  |  |  | 矯頑力Hc | Hm = 2500A/m | [6 empty] | 第一批 | Factor |  |  |  |  | 磁導率μa | Hm = 2500A/m | [6 empty] | 第一批 | Factor |  |  |  |  | 剩磁Br | Hm = 2500A/m | [5 empty] | 第一批 | Factor |  |  |  |  | 體積比功耗Pcv | Hm = 2500A/m
Trial | 氧濃度 | 雷射掃描速度 | 雷射功率 | 線間距 | 能量密度 | 1 | 2 | 3 | 4 | 5 | Ave | Std |  | Trial | 氧濃度 | 雷射掃描速度 | 雷射功率 | 線間距 | 能量密度 | 1 | 2 | 3 | 4 | 5 | Ave | Std |  | Trial | 氧濃度 | 雷射掃描速度 | 雷射功率 | 線間距 | 能量密度 | 1 | 2 | 3 | 4 | 5 | Ave | Std |  | Trial | 氧濃度 | 雷射掃描速度 | 雷射功率 | 線間距 | 能量密度 | 1 | 2 | 3 | 4 | 5 | Ave | Std | Trial | 氧濃度 | 雷射掃描速度 | 雷射功率 | 線間距 | 能量密度 | 1 | 2 | 3 | 4 | 5 | Ave | Std
| (ppm) | (mm/s) | (W) | (mm) | (J/mm^3) | [9 empty] | (ppm) | (mm/s) | (W) | (mm) | (J/mm^3) | [9 empty] | (ppm) | (mm/s) | (W) | (mm) | (J/mm^3) | [9 empty] | (ppm) | (mm/s) | (W) | (mm) | (J/mm^3) | [8 empty] | (ppm) | (mm/s) | (W) | (mm) | (J/mm^3)
1 | 3000 | 1000 | 150 | 0.1 | 60 | 1046.8 | 1059.1 | 1059.3 | 1052.1 | 1050.2 | 1053.5 | 5.539404 |  | 1 | 3000 | 1000 | 150 | 0.1 | 60 | 679.04 | 683.45 | 686.51 | 688.14 | 685.5 | 684.53 | 3.507131 |  | 1 | 3000 | 1000 | 150 | 0.1 | 60 | 335.82 | 336.54 | 335.17 | 335.26 | 334.38 | 335.43 | 0.8036044 |  | 1 | 3000 | 1000 | 150 | 0.1 | 60 | 508.39 | 514.15 | 515.18 | 511.12 | 509.75 | 511.72 | 2.881245 | 1 | 3000 | 1000 | 150 | 0.1 | 60 | 103.16 | 104.97 | 105.59 | 104.94 | 104.31 | 104.594 | 0.9206139
2 | 3000 | 1000 | 200 | 0.1 | 80 | 1042.6 | 1032.3 | 1041 | 1032.1 | 1038 | 1037.2 | 4.854379 |  | 2 | 3000 | 1000 | 200 | 0.1 | 80 | 696.47 | 689.55 | 688.25 | 690.24 | 693.19 | 691.54 | 3.297787 |  | 2 | 3000 | 1000 | 200 | 0.1 | 80 | 332.34 | 331.22 | 333.42 | 331.69 | 333.35 | 332.4 | 0.9801684 |  | 2 | 3000 | 1000 | 200 | 0.1 | 80 | 505.02 | 501.64 | 505.95 | 500.86 | 503.52 | 503.4 | 2.161624 | 2 | 3000 | 1000 | 200 | 0.1 | 80 | 105.4 | 103.86 | 104.88 | 103.59 | 104.56 | 104.458 | 0.7394052
3 | 3000 | 1000 | 250 | 0.1 | 100 | 966.59 | 962.87 | 962.13 | 957.13 | 966.3 | 962.11 | 3.783053 |  | 3 | 3000 | 1000 | 250 | 0.1 | 100 | 662.37 | 661.32 | 660.11 | 656.9 | 661.76 | 660.49 | 2.171905 |  | 3 | 3000 | 1000 | 250 | 0.1 | 100 | 310.5 | 309.37 | 308.98 | 307.17 | 310.51 | 309.01 | 1.386371 |  | 3 | 3000 | 1000 | 250 | 0.1 | 100 | 461.52 | 460.36 | 460.56 | 458.34 | 463.41 | 460.67 | 2.08524 | 3 | 3000 | 1000 | 250 | 0.1 | 100 | 92.347 | 91.945 | 91.799 | 91.007 | 92.496 | 91.81175 | 0.6147462
4 | 3000 | 500 | 150 | 0.1 | 120 | 1068.7 | 1063.5 | 1069.1 | 1067.3 | 1071.9 | 1068.1 | 3.065942 |  | 4 | 3000 | 500 | 150 | 0.1 | 120 | 725.68 | 728.27 | 728.86 | 725.62 | 728.21 | 727.33 | 1.552859 |  | 4 | 3000 | 500 | 150 | 0.1 | 120 | 343.17 | 341.58 | 343.31 | 342.79 | 344.31 | 343.03 | 0.9869752 |  | 4 | 3000 | 500 | 150 | 0.1 | 120 | 531.92 | 531.23 | 532.74 | 530.94 | 533.28 | 532.02 | 0.9882409 | 4 | 3000 | 500 | 150 | 0.1 | 120 | 112.61 | 112.69 | 113.2 | 112.59 | 113.31 | 112.88 | 0.3465545
5 | 3000 | 500 | 200 | 0.1 | 160 | 986.42 | 977.65 | 978.37 | 981.66 | 980.41 | 980.9 | 3.473164 |  | 5 | 3000 | 500 | 200 | 0.1 | 160 | 676.5 | 679.06 | 678.24 | 678.64 | 676.15 | 677.72 | 1.310122 |  | 5 | 3000 | 500 | 200 | 0.1 | 160 | 316.54 | 313.65 | 314.1 | 315.02 | 314.82 | 314.83 | 1.105161 |  | 5 | 3000 | 500 | 200 | 0.1 | 160 | 474.56 | 470.25 | 471.6 | 472.35 | 471.79 | 472.11 | 1.571798 | 5 | 3000 | 500 | 200 | 0.1 | 160 | 96.274 | 95.487 | 95.597 | 95.919 | 95.54 | 95.7634 | 0.3312541
6 | 3000 | 500 | 250 | 0.1 | 200 | 954.15 | 952.85 | 947.02 | 946.04 | 951.42 | 950.3 | 3.587664 |  | 6 | 3000 | 500 | 250 | 0.1 | 200 | 647.12 | 650.47 | 654.59 | 646.06 | 647.48 | 649.14 | 3.45665 |  | 6 | 3000 | 500 | 250 | 0.1 | 200 | 306.52 | 306.1 | 303.95 | 303.62 | 305.3 | 305.1 | 1.28153 |  | 6 | 3000 | 500 | 250 | 0.1 | 200 | 458.76 | 457.69 | 454.75 | 453.88 | 457.45 | 456.51 | 2.082842 | 6 | 3000 | 500 | 250 | 0.1 | 200 | 89.346 | 89.42 | 88.386 | 88.287 | 89.102 | 88.9082 | 0.5361317
7 | 3000 | 300 | 150 | 0.1 | 200 | 973.8 | 975.34 | 970.55 | 971.08 | 977.56 | 973.67 | 2.931737 |  | 7 | 3000 | 300 | 150 | 0.1 | 200 | 671.79 | 667.22 | 670.44 | 669.27 | 672.58 | 670.26 | 2.119988 |  | 7 | 3000 | 300 | 150 | 0.1 | 200 | 312.31 | 313.09 | 311.91 | 311.77 | 313.76 | 312.57 | 0.8410826 |  | 7 | 3000 | 300 | 150 | 0.1 | 200 | 468.05 | 466.99 | 466.84 | 465.95 | 469.19 | 467.4 | 1.246066 | 7 | 3000 | 300 | 150 | 0.1 | 200 | 94.717 | 94.252 | 94.282 | 94.101 | 95.074 | 94.4852 | 0.4011542
8 | 3000 | 300 | 200 | 0.1 | 266.67 | 1005.4 | 999.6 | 1003.9 | 1007.3 | 1009.1 | 1005.06 | 3.626706 |  | 8 | 3000 | 300 | 200 | 0.1 | 266.67 | 635.58 | 632.96 | 631.78 | 633.71 | 633.59 | 633.52 | 1.380735 |  | 8 | 3000 | 300 | 200 | 0.1 | 266.67 | 322.51 | 320.7 | 322.12 | 323.62 | 324.18 | 322.63 | 1.358484 |  | 8 | 3000 | 300 | 200 | 0.1 | 266.67 | 501.93 | 500.37 | 499.57 | 502.09 | 503.57 | 501.51 | 1.566806 | 8 | 3000 | 300 | 200 | 0.1 | 266.67 | 94.579 | 93.969 | 93.992 | 94.507 | 94.778 | 94.365 | 0.3648541
O | 3000 | 300 | 250 | 0.1 | 333.33 | 1000.1 | 992.19 | 981.3 | 1004 | 981.51 | 991.82 | 10.4165 |  | O | 3000 | 300 | 250 | 0.1 | 333.33 | 630.66 | 632.1 | 632.25 | 632.02 | 635.59 | 632.52 | 1.829188 |  | O | 3000 | 300 | 250 | 0.1 | 333.33 | 320.99 | 318.74 | 314.96 | 322.05 | 315.02 | 318.35 | 5.29623 |  | O | 3000 | 300 | 250 | 0.1 | 333.33 | 492.81 | 485.24 | 479.4 | 491.43 | 478.86 | 485.55 | 6.518372 | O | 3000 | 300 | 250 | 0.1 | 333.33 | 93.133 | 92.184 | 91.092 | 93.203 | 91.519 | 92.2262 | 0.9440269
N | 3000 | 300 | 225 | 0.1 | 300 | 967.64 | 969.2 | 963.01 | 988.95 | 982.95 | 974.35 | 11.03701 |  | N | 3000 | 300 | 225 | 0.1 | 300 | 634.92 | 634.58 | 637.3 | 636.41 | 639.65 | 636.57 | 2.044962 |  | N | 3000 | 300 | 225 | 0.1 | 300 | 310.31 | 311.34 | 309.07 | 317.59 | 312.88 | 312.24 | 3.302116 |  | N | 3000 | 300 | 225 | 0.1 | 300 | 467.65 | 466.75 | 463.21 | 477.65 | 471.5 | 469.35 | 5.496865 | N | 3000 | 300 | 225 | 0.1 | 300 | 89.758 | 89.776 | 89.574 | 91.942 | 91.52 | 90.514 | 1.123721
[10 empty] | 全部平均值 | 999.701 | [12 empty] | 全部平均值 | 666.362 | [12 empty] | 全部平均值: | 320.559 | [12 empty] | 全部平均值 | 486.024 | [11 empty] | 全部平均值: | 97.000575
2500 A/m | 掃描速度 | 功率
L1 | 1017.603 | 1031.757 | [8 empty] | 最大值 | 離群值( 不採計) | 2500 A/m | 掃描速度 | 功率 | [10 empty] | 2500 A/m | 掃描速度 | 功率 | [10 empty] | 2500 A/m | 掃描速度 | 功率 | [10 empty] | 2500 A/m | 掃描速度 | 功率
L2 | 999.7667 | 1007.72 | [8 empty] | 最小值 |  | L1 | 678.8533 | 671.76 | [10 empty] | L1 | 325.6133 | 330.3433 | [10 empty] | L1 | 491.93 | 503.7133 | [10 empty] | L1 | 100.2879 | 103.9864
L3 | 1314.967 | 968.0767 | [10 empty] | L2 | 684.73 | 667.5933 | [10 empty] | L2 | 320.9867 | 323.2867 | [10 empty] | L2 | 486.88 | 492.34 | [10 empty] | L2 | 99.18387 | 98.19547
L4 |  | 974.35 | [10 empty] | L3 | 857.6233 | 647.3833 | [10 empty] | L3 | 421.93 | 310.82 | [10 empty] | L3 | 641.27 | 467.5767 | [10 empty] | L3 | 123.8635 | 90.98205
[13 empty] | L4 |  | 636.57 | [10 empty] | L4 |  | 312.24 | [10 empty] | L4 |  | 469.35 | [10 empty] | L4 |  | 90.514
| A | B
A1 | 1017.603 | [12 empty] | A | B | [11 empty] | A | B | [11 empty] | A | B | [11 empty] | A | B
A2 | 999.7667 | [11 empty] | A1 | 678.8533 | [11 empty] | A1 | 325.6133 | [11 empty] | A1 | 491.93 | [11 empty] | A1 | 100.2879
A3 | 1314.967 | [11 empty] | A2 | 684.73 | [11 empty] | A2 | 320.9867 | [11 empty] | A2 | 486.88 | [11 empty] | A2 | 99.18387
B1 |  | 1031.757 | [10 empty] | A3 | 857.6233 | [11 empty] | A3 | 421.93 | [11 empty] | A3 | 641.27 | [11 empty] | A3 | 123.8635
B2 |  | 1007.72 | [10 empty] | B1 |  | 671.76 | [10 empty] | B1 |  | 330.3433 | [10 empty] | B1 |  | 549.2967 | [10 empty] | B1 |  | 98.19547
B3 |  | 968.0767 | [10 empty] | B2 |  | 667.5933 | [10 empty] | B2 |  | 323.2867 | [10 empty] | B2 |  | 569.2133 | [10 empty] | B2 |  | 90.98205
B4 |  | 974.35 | [10 empty] | B3 |  | 636.57 | [10 empty] | B3 |  | 310.82 | [10 empty] | B3 |  | 569.2933 | [10 empty] | B3 |  | 90.514
[13 empty] | B4 |  | 636.57 | [10 empty] | B4 |  | 312.24 | [10 empty] | B4 |  | 469.35 | [10 empty] | B4 |  | 90.514

## 200 Hz
[11 empty] | 3000為A1、500為A2、300為A3；雷射速率150W為B1、200W為B2、250W為B3 | [5 empty] | 兩個因子 共有三個水準 外加一個B4
第一批 | Factor |  |  |  |  | 最大磁通密度Bm | Hm = 2500A/m | [6 empty] | 第一批 | Factor |  |  |  |  | 矯頑力Hc | Hm = 2500A/m | [6 empty] | 第一批 | Factor |  |  |  |  | 磁導率μa | Hm = 2500A/m | [6 empty] | 第一批 | Factor |  |  |  |  | 剩磁Br | Hm = 2500A/m | [5 empty] | 第一批 | Factor |  |  |  |  | 體積比功耗Pcv | Hm = 2500A/m
Trial | 氧濃度 | 雷射掃描速度 | 雷射功率 | 線間距 | 能量密度 | 1 | 2 | 3 | 4 | 5 | Ave | Std |  | Trial | 氧濃度 | 雷射掃描速度 | 雷射功率 | 線間距 | 能量密度 | 1 | 2 | 3 | 4 | 5 | Ave | Std |  | Trial | 氧濃度 | 雷射掃描速度 | 雷射功率 | 線間距 | 能量密度 | 1 | 2 | 3 | 4 | 5 | Ave | Std |  | Trial | 氧濃度 | 雷射掃描速度 | 雷射功率 | 線間距 | 能量密度 | 1 | 2 | 3 | 4 | 5 | Ave | Std | Trial | 氧濃度 | 雷射掃描速度 | 雷射功率 | 線間距 | 能量密度 | 1 | 2 | 3 | 4 | 5 | Ave | Std
| (ppm) | (mm/s) | (W) | (mm) | (J/mm^3) | [9 empty] | (ppm) | (mm/s) | (W) | (mm) | (J/mm^3) | [9 empty] | (ppm) | (mm/s) | (W) | (mm) | (J/mm^3) | [9 empty] | (ppm) | (mm/s) | (W) | (mm) | (J/mm^3) | [8 empty] | (ppm) | (mm/s) | (W) | (mm) | (J/mm^3)
1 | 3000 | 1000 | 150 | 0.1 | 60 | 1036 | 1044.7 | 1045.6 | 1038.3 | 1035.8 | 1040.08 | 4.742046 |  | 1 | 3000 | 1000 | 150 | 0.1 | 60 | 1160.8 | 1167.1 | 1171.5 | 1168.7 | 1164 | 1166.42 | 4.150542 |  | 1 | 3000 | 1000 | 150 | 0.1 | 60 | 329.62 | 332.23 | 330.62 | 330.66 | 330.28 | 330.68 | 0.960479 |  | 1 | 3000 | 1000 | 150 | 0.1 | 60 | 612.06 | 619.23 | 619.79 | 614.85 | 612.91 | 615.77 | 3.567985 | 1 | 3000 | 1000 | 150 | 0.1 | 60 | 770.83 | 783.92 | 788.35 | 780.63 | 775.78 | 779.902 | 6.84352
2 | 3000 | 1000 | 200 | 0.1 | 80 | 1024.6 | 1018.4 | 1022.3 | 1019.5 | 1024.5 | 1021.86 | 2.837781 |  | 2 | 3000 | 1000 | 200 | 0.1 | 80 | 1183.2 | 1180.9 | 1171.2 | 1181.3 | 1184.7 | 1180.26 | 5.289896 |  | 2 | 3000 | 1000 | 200 | 0.1 | 80 | 327.03 | 324.35 | 328.19 | 324.54 | 326.14 | 326.05 | 1.636933 |  | 2 | 3000 | 1000 | 200 | 0.1 | 80 | 608.64 | 604.29 | 608.53 | 604.31 | 607.16 | 606.59 | 2.166756 | 2 | 3000 | 1000 | 200 | 0.1 | 80 | 781.81 | 774.21 | 775.76 | 775.34 | 780.97 | 777.618 | 3.502309
3 | 3000 | 1000 | 250 | 0.1 | 100 | 958.75 | 955.01 | 955.06 | 951.09 | 958.35 | 954.88 | 2.969527 |  | 3 | 3000 | 1000 | 250 | 0.1 | 100 | 1115.6 | 1112.9 | 1112.3 | 1103.2 | 1114.7 | 1111.74 | 4.956107 |  | 3 | 3000 | 1000 | 250 | 0.1 | 100 | 306 | 305.16 | 304.65 | 302.61 | 306.16 | 304.65 | 1.494624 |  | 3 | 3000 | 1000 | 250 | 0.1 | 100 | 553.51 | 551.83 | 552.11 | 548.2 | 555 | 551.79 | 2.786641 | 3 | 3000 | 1000 | 250 | 0.1 | 100 | 686.49 | 682.35 | 682.85 | 674.45 | 686.72 | 681.5925 | 5.146574
4 | 3000 | 500 | 150 | 0.1 | 120 | 1051.4 | 1044.5 | 1051.5 | 1049.7 | 1049.4 | 1049.3 | 2.848684 |  | 4 | 3000 | 500 | 150 | 0.1 | 120 | 1259.5 | 1263.5 | 1263.8 | 1259.5 | 1251 | 1259.46 | 5.165559 |  | 4 | 3000 | 500 | 150 | 0.1 | 120 | 334.8 | 333.87 | 334.7 | 334.33 | 337.09 | 334.96 | 1.246503 |  | 4 | 3000 | 500 | 150 | 0.1 | 120 | 640.44 | 638.94 | 641.16 | 639.67 | 640.6 | 640.16 | 0.8660947 | 4 | 3000 | 500 | 150 | 0.1 | 120 | 1051.4 | 845.14 | 850.87 | 847.19 | 844.22 | 887.764 | 91.51099
5 | 3000 | 500 | 200 | 0.1 | 160 | 977.22 | 969.04 | 968.61 | 971.85 | 970.88 | 971.52 | 3.450616 |  | 5 | 3000 | 500 | 200 | 0.1 | 160 | 1143.1 | 1145.9 | 1144.1 | 1145.7 | 1140.5 | 1143.86 | 2.206354 |  | 5 | 3000 | 500 | 200 | 0.1 | 160 | 310.96 | 308.39 | 309.27 | 310.27 | 309.95 | 309.77 | 0.9814377 |  | 5 | 3000 | 500 | 200 | 0.1 | 160 | 569.45 | 563.94 | 565.47 | 566.57 | 566.04 | 566.29 | 2.019983 | 5 | 3000 | 500 | 200 | 0.1 | 160 | 717.36 | 711.28 | 711.15 | 713.26 | 711.26 | 712.862 | 2.664136
6 | 3000 | 500 | 250 | 0.1 | 200 | 948.67 | 947.72 | 941.38 | 940.9 | 945.93 | 944.92 | 3.592165 |  | 6 | 3000 | 500 | 250 | 0.1 | 200 | 1069.8 | 1074.9 | 1068.6 | 1065.1 | 1068.4 | 1069.36 | 3.554293 |  | 6 | 3000 | 500 | 250 | 0.1 | 200 | 301.98 | 301.68 | 300.23 | 299.53 | 301.1 | 300.9 | 1.017413 |  | 6 | 3000 | 500 | 250 | 0.1 | 200 | 545.35 | 544.31 | 541.26 | 539.32 | 543.48 | 542.74 | 2.434714 | 6 | 3000 | 500 | 250 | 0.1 | 200 | 656.86 | 656.96 | 650.73 | 648.3 | 653.67 | 653.304 | 3.801675
7 | 3000 | 300 | 150 | 0.1 | 200 | 964.38 | 966.44 | 961.66 | 961.08 | 968.12 | 964.34 | 3.021172 |  | 7 | 3000 | 300 | 150 | 0.1 | 200 | 1147 | 1141.7 | 1145 | 1142 | 1148.1 | 1144.76 | 2.881493 |  | 7 | 3000 | 300 | 150 | 0.1 | 200 | 306.96 | 307.66 | 306.19 | 306.77 | 308.16 | 307.15 | 0.7717318 |  | 7 | 3000 | 300 | 150 | 0.1 | 200 | 564.09 | 564.28 | 562.72 | 561.86 | 565.91 | 563.77 | 1.556653 | 7 | 3000 | 300 | 150 | 0.1 | 200 | 713.08 | 712.1 | 710.34 | 708.21 | 716.16 | 711.978 | 2.983257
8 | 3000 | 300 | 200 | 0.1 | 266.67 | 1000.8 | 995.07 | 999.39 | 1002.3 | 1004.7 | 1000.45 | 3.594283 |  | 8 | 3000 | 300 | 200 | 0.1 | 266.67 | 1042.1 | 1039.1 | 1038 | 1042.7 | 1043 | 1040.98 | 2.275302 |  | 8 | 3000 | 300 | 200 | 0.1 | 266.67 | 318.43 | 317.2 | 317.97 | 319.77 | 319.84 | 318.64 | 1.149291 |  | 8 | 3000 | 300 | 200 | 0.1 | 266.67 | 589.08 | 587.46 | 587.45 | 590.26 | 591.83 | 589.22 | 1.880407 | 8 | 3000 | 300 | 200 | 0.1 | 266.67 | 688.28 | 684.47 | 686.04 | 690.39 | 692.54 | 688.344 | 3.244723
O | 3000 | 300 | 250 | 0.1 | 333.33 | 993.85 | 986.92 | 973.15 | 999.43 | 976.49 | 985.97 | 11.16234 |  | O | 3000 | 300 | 250 | 0.1 | 333.33 | 1035.1 | 1035.2 | 1028 | 1034.8 | 1038.9 | 1034.4 | 3.952847 |  | O | 3000 | 300 | 250 | 0.1 | 333.33 | 317.72 | 315.08 | 312.86 | 318.2 | 311.4 | 315.05 | 4.970961 |  | O | 3000 | 300 | 250 | 0.1 | 333.33 | 580.51 | 572.63 | 564.09 | 579.39 | 565.59 | 572.44 | 7.584663 | O | 3000 | 300 | 250 | 0.1 | 333.33 | 678.66 | 670.89 | 656.09 | 677.92 | 665.34 | 669.78 | 9.400476
N | 3000 | 300 | 225 | 0.1 | 300 | 958.29 | 960.44 | 953.55 | 983.43 | 976.04 | 966.35 | 12.74121 |  | N | 3000 | 300 | 225 | 0.1 | 300 | 1031.8 | 1033.9 | 1037.4 | 1043.6 | 1049.8 | 1039.3 | 7.378347 |  | N | 3000 | 300 | 225 | 0.1 | 300 | 308.02 | 308.78 | 306.59 | 313.09 | 309.8 | 309.26 | 2.442198 |  | N | 3000 | 300 | 225 | 0.1 | 300 | 552.02 | 551.82 | 548.35 | 565.96 | 559.82 | 555.59 | 7.155507 | N | 3000 | 300 | 225 | 0.1 | 300 | 647.01 | 648.58 | 646.84 | 670.39 | 668.18 | 656.2 | 11.98965
[10 empty] | 全部平均值 | 989.967 | [12 empty] | 全部平均值 | 1119.054 | [12 empty] | 全部平均值: | 315.711 | [12 empty] | 全部平均值 | 580.436 | [11 empty] | 全部平均值: | 721.93445
2500 A/m | 掃描速度 | 功率 | [10 empty] | 2500 A/m | 掃描速度 | 功率 | [10 empty] | 2500 A/m | 掃描速度 | 功率 | [10 empty] | 2500 A/m | 掃描速度 | 功率 | [10 empty] | 2500 A/m | 掃描速度 | 功率
L1 | 1005.607 | 1017.907 | [8 empty] | 最大值 | 離群值( 不採計) | L1 | 1152.807 | 1140.973 | [10 empty] | L1 | 320.46 | 324.2633 | [10 empty] | L1 | 591.3833 | 606.5667 | [10 empty] | L1 | 746.3708 | 793.2147
L2 | 988.58 | 997.9433 | [8 empty] | 最小值 |  | L2 | 1157.56 | 1121.7 | [10 empty] | L2 | 315.21 | 318.1533 | [10 empty] | L2 | 583.0633 | 587.3667 | [10 empty] | L2 | 751.31 | 726.2747
L3 | 1305.703 | 961.9233 | [10 empty] | L3 | 1419.813 | 1071.833 | [10 empty] | L3 | 416.7 | 306.8667 | [10 empty] | L3 | 760.34 | 555.6567 | [10 empty] | L3 | 908.7673 | 668.2255
L4 |  | 966.35 | [10 empty] | L4 |  | 1039.3 | [10 empty] | L4 |  | 309.26 | [10 empty] | L4 |  | 555.59 | [10 empty] | L4 |  | 656.2
| A | B | [11 empty] | A | B | [11 empty] | A | B | [11 empty] | A | B | [11 empty] | A | B
A1 | 1005.607 | [11 empty] | A1 | 1152.807 | [11 empty] | A1 | 320.46 | [11 empty] | A1 | 591.3833 | [11 empty] | A1 | 746.3708
A2 | 988.58 | [11 empty] | A2 | 1157.56 | [11 empty] | A2 | 315.21 | [11 empty] | A2 | 583.0633 | [11 empty] | A2 | 751.31
A3 | 1305.703 | [11 empty] | A3 | 1419.813 | [11 empty] | A3 | 416.7 | [11 empty] | A3 | 760.34 | [11 empty] | A3 | 908.7673
B1 |  | 1017.907 | [10 empty] | B1 |  | 1140.973 | [10 empty] | B1 |  | 324.2633 | [10 empty] | B1 |  | 606.5667 | [10 empty] | B1 |  | 793.2147
B2 |  | 997.9433 | [10 empty] | B2 |  | 1121.7 | [10 empty] | B2 |  | 318.1533 | [10 empty] | B2 |  | 587.3667 | [10 empty] | B2 |  | 726.2747
B3 |  | 961.9233 | [10 empty] | B3 |  | 1071.833 | [10 empty] | B3 |  | 306.8667 | [10 empty] | B3 |  | 555.6567 | [10 empty] | B3 |  | 668.2255
B4 |  | 966.35 | [10 empty] | B4 |  | 1039.3 | [10 empty] | B4 |  | 309.26 | [10 empty] | B4 |  | 555.59 | [10 empty] | B4 |  | 656.2

## 400 Hz
[11 empty] | 3000為A1、500為A2、300為A3；雷射速率150W為B1、200W為B2、250W為B3 | [5 empty] | 兩個因子 共有三個水準 外加一個B4
第一批 | Factor |  |  |  |  | 最大磁通密度Bm | Hm = 2500A/m | [6 empty] | 第一批 | Factor |  |  |  |  | 矯頑力Hc | Hm = 2500A/m | [6 empty] | 第一批 | Factor |  |  |  |  | 磁導率μa | Hm = 2500A/m | [6 empty] | 第一批 | Factor |  |  |  |  | 剩磁Br | Hm = 2500A/m | [5 empty] | 第一批 | Factor |  |  |  |  | 體積比功耗Pcv | Hm = 2500A/m
Trial | 氧濃度 | 雷射掃描速度 | 雷射功率 | 線間距 | 能量密度 | 1 | 2 | 3 | 4 | 5 | Ave | Std |  | Trial | 氧濃度 | 雷射掃描速度 | 雷射功率 | 線間距 | 能量密度 | 1 | 2 | 3 | 4 | 5 | Ave | Std |  | Trial | 氧濃度 | 雷射掃描速度 | 雷射功率 | 線間距 | 能量密度 | 1 | 2 | 3 | 4 | 5 | Ave | Std |  | Trial | 氧濃度 | 雷射掃描速度 | 雷射功率 | 線間距 | 能量密度 | 1 | 2 | 3 | 4 | 5 | Ave | Std | Trial | 氧濃度 | 雷射掃描速度 | 雷射功率 | 線間距 | 能量密度 | 1 | 2 | 3 | 4 | 5 | Ave | Std
| (ppm) | (mm/s) | (W) | (mm) | (J/mm^3) | [9 empty] | (ppm) | (mm/s) | (W) | (mm) | (J/mm^3) | [9 empty] | (ppm) | (mm/s) | (W) | (mm) | (J/mm^3) | [9 empty] | (ppm) | (mm/s) | (W) | (mm) | (J/mm^3) | [8 empty] | (ppm) | (mm/s) | (W) | (mm) | (J/mm^3)
1 | 3000 | 1000 | 150 | 0.1 | 60 | 937.6 | 937.92 | 937.42 | 934.24 | 933.4 | 936.12 | 2.124448 |  | 1 | 3000 | 1000 | 150 | 0.1 | 60 | 1568.9 | 1564.8 | 1563 | 1565.1 | 1558.2 | 1564 | 3.889087 |  | 1 | 3000 | 1000 | 150 | 0.1 | 60 | 295.52 | 298.77 | 298.66 | 297.65 | 297.86 | 297.69 | 1.308308 |  | 1 | 3000 | 1000 | 150 | 0.1 | 60 | 665.04 | 668.71 | 668.06 | 664.54 | 662.62 | 665.79 | 2.542298 | 1 | 3000 | 1000 | 150 | 0.1 | 60 | 1939.2 | 1943.5 | 1942.4 | 1939.4 | 1930.2 | 1938.94 | 5.230488
2 | 3000 | 1000 | 200 | 0.1 | 80 | 903.01 | 905.88 | 908.39 | 903.67 | 905.77 | 905.34 | 2.121127 |  | 2 | 3000 | 1000 | 200 | 0.1 | 80 | 1577.1 | 1584.8 | 1580.8 | 1575 | 1577.5 | 1579.04 | 3.83184 |  | 2 | 3000 | 1000 | 200 | 0.1 | 80 | 287.76 | 286.04 | 287.68 | 287.74 | 288.35 | 287.51 | 0.8675713 |  | 2 | 3000 | 1000 | 200 | 0.1 | 80 | 652.58 | 651.5 | 655.62 | 649.46 | 651.67 | 652.17 | 2.242405 | 2 | 3000 | 1000 | 200 | 0.1 | 80 | 1884.7 | 1899 | 1902.5 | 1885.1 | 1892.2 | 1892.7 | 8.027141
3 | 3000 | 1000 | 250 | 0.1 | 100 | 871.42 | 869.45 | 869.45 | 867.51 | 871.8 | 869.55 | 1.75538 |  | 3 | 3000 | 1000 | 250 | 0.1 | 100 | 1494.1 | 1493.1 | 1491.4 | 1477.6 | 1495 | 1490.24 | 7.191175 |  | 3 | 3000 | 1000 | 250 | 0.1 | 100 | 277.47 | 276.85 | 276.91 | 276.24 | 277.65 | 276.91 | 0.5773719 |  | 3 | 3000 | 1000 | 250 | 0.1 | 100 | 602.38 | 600.94 | 601.08 | 597.02 | 603.88 | 600.73 | 2.819764 | 3 | 3000 | 1000 | 250 | 0.1 | 100 | 1729.7 | 1724.8 | 1724.1 | 1705.4 | 1732.8 | 1721.775 | 11.60815
4 | 3000 | 500 | 150 | 0.1 | 120 | 908.56 | 901.71 | 906.7 | 906.13 | 905.51 | 905.72 | 2.515864 |  | 4 | 3000 | 500 | 150 | 0.1 | 120 | 1665.6 | 1673.8 | 1670.2 | 1663.4 | 1663.4 | 1667.28 | 4.581703 |  | 4 | 3000 | 500 | 150 | 0.1 | 120 | 289.46 | 287.31 | 288.68 | 288.71 | 288.46 | 288.52 | 0.7766788 |  | 4 | 3000 | 500 | 150 | 0.1 | 120 | 677.54 | 675.46 | 677.47 | 676.03 | 677.34 | 676.77 | 0.9580553 | 4 | 3000 | 500 | 150 | 0.1 | 120 | 1988.7 | 1983.6 | 1990.9 | 1982.7 | 1979.7 | 1985.12 | 4.576243
5 | 3000 | 500 | 200 | 0.1 | 160 | 876.22 | 868.87 | 870.95 | 873.11 | 871.64 | 872.16 | 2.736087 |  | 5 | 3000 | 500 | 200 | 0.1 | 160 | 1524.9 | 1528.1 | 1527.6 | 1531.9 | 1525.3 | 1527.56 | 2.797856 |  | 5 | 3000 | 500 | 200 | 0.1 | 160 | 279.1 | 277.08 | 277.5 | 278.01 | 277.69 | 277.88 | 0.7625156 |  | 5 | 3000 | 500 | 200 | 0.1 | 160 | 616.31 | 610.46 | 612.24 | 613.77 | 613.07 | 613.17 | 2.14701 | 5 | 3000 | 500 | 200 | 0.1 | 160 | 1772.8 | 1759 | 1765.4 | 1772.3 | 1766 | 1767.1 | 5.684189
6 | 3000 | 500 | 250 | 0.1 | 200 | 874.54 | 874.35 | 868.6 | 868.94 | 874.46 | 872.18 | 3.114116 |  | 6 | 3000 | 500 | 250 | 0.1 | 200 | 1429.9 | 1437.6 | 1431.7 | 1425.9 | 1423.5 | 1429.72 | 5.461868 |  | 6 | 3000 | 500 | 250 | 0.1 | 200 | 278.43 | 278.39 | 276.93 | 276.66 | 278.75 | 277.83 | 0.9616236 |  | 6 | 3000 | 500 | 250 | 0.1 | 200 | 594.81 | 594.41 | 591.12 | 589.22 | 592.54 | 592.42 | 2.324683 | 6 | 3000 | 500 | 250 | 0.1 | 200 | 1676.5 | 1680.1 | 1666.5 | 1661.7 | 1668 | 1670.56 | 7.547052
7 | 3000 | 300 | 150 | 0.1 | 200 | 860.89 | 862.41 | 858.18 | 858.2 | 863.87 | 860.71 | 2.530267 |  | 7 | 3000 | 300 | 150 | 0.1 | 200 | 1530.6 | 1527.8 | 1529.9 | 1526.7 | 1532.9 | 1529.58 | 2.430432 |  | 7 | 3000 | 300 | 150 | 0.1 | 200 | 274.14 | 274.6 | 273.46 | 273.55 | 275.32 | 274.21 | 0.7725154 |  | 7 | 3000 | 300 | 150 | 0.1 | 200 | 609.38 | 610.55 | 608.19 | 607.4 | 611.59 | 609.42 | 1.70152 | 7 | 3000 | 300 | 150 | 0.1 | 200 | 1755.5 | 1756.6 | 1750.6 | 1748.1 | 1763.9 | 1754.94 | 6.102704
8 | 3000 | 300 | 200 | 0.1 | 266.67 | 931.6 | 927.74 | 930.82 | 933.29 | 935.15 | 931.72 | 2.779146 |  | 8 | 3000 | 300 | 200 | 0.1 | 266.67 | 1390.3 | 1388.9 | 1387.6 | 1396.8 | 1395 | 1391.72 | 3.984595 |  | 8 | 3000 | 300 | 200 | 0.1 | 266.67 | 297.06 | 295.46 | 296.1 | 297.23 | 297.88 | 296.75 | 0.9604582 |  | 8 | 3000 | 300 | 200 | 0.1 | 266.67 | 639.17 | 637.54 | 638.03 | 641.18 | 642.56 | 639.7 | 2.127517 | 8 | 3000 | 300 | 200 | 0.1 | 266.67 | 1763.2 | 1758.4 | 1759.7 | 1775.5 | 1778 | 1766.96 | 9.150574
O | 3000 | 300 | 250 | 0.1 | 333.33 | 924.31 | 918.54 | 910.3 | 930.62 | 906.76 | 918.11 | 9.809989 |  | O | 3000 | 300 | 250 | 0.1 | 333.33 | 1386.4 | 1384.9 | 1378.7 | 1381 | 1387.2 | 1383.64 | 3.648698 |  | O | 3000 | 300 | 250 | 0.1 | 333.33 | 294.36 | 292.58 | 289.9 | 296.62 | 288.77 | 292.45 | 5.861915 |  | O | 3000 | 300 | 250 | 0.1 | 333.33 | 631.43 | 623.67 | 615.67 | 630.5 | 615.71 | 623.4 | 7.646122 | O | 3000 | 300 | 250 | 0.1 | 333.33 | 1746 | 1727.2 | 1703 | 1742.5 | 1706.5 | 1725.04 | 19.86411
N | 3000 | 300 | 225 | 0.1 | 300 | 891.59 | 892.58 | 884.71 | 909.98 | 900.93 | 895.96 | 9.725547 |  | N | 3000 | 300 | 225 | 0.1 | 300 | 1382.2 | 1385.8 | 1390.6 | 1394.2 | 1398.9 | 1390.34 | 6.616495 |  | N | 3000 | 300 | 225 | 0.1 | 300 | 283.91 | 284.51 | 281.74 | 290.07 | 286.99 | 285.44 | 3.191204 |  | N | 3000 | 300 | 225 | 0.1 | 300 | 602.65 | 602.57 | 598.81 | 616.88 | 609.59 | 606.1 | 7.174538 | N | 3000 | 300 | 225 | 0.1 | 300 | 1670 | 1673.5 | 1666.3 | 1715.6 | 1703.7 | 1685.82 | 22.30262
[10 empty] | 全部平均值 | 896.757 | [12 empty] | 全部平均值 | 1495.312 | [12 empty] | 全部平均值: | 285.519 | [12 empty] | 全部平均值 | 627.967 | [11 empty] | 全部平均值: | 1790.8955
2500 A/m | 掃描速度 | 功率 | [10 empty] | 2500 A/m | 掃描速度 | 功率 | [10 empty] | 2500 A/m | 掃描速度 | 功率 | [10 empty] | 2500 A/m | 掃描速度 | 功率 | [10 empty] | 2500 A/m | 掃描速度 | 功率
L1 | 903.67 | 900.85 | [10 empty] | L1 | 1544.427 | 1527.94 | [10 empty] | L1 | 287.37 | 286.8067 | [10 empty] | L1 | 639.5633 | 650.66 | [10 empty] | L1 | 1851.138 | 1893
L2 | 883.3533 | 903.0733 | [8 empty] | 最大值 | 離群值( 不採計) | L2 | 1541.52 | 1499.44 | [10 empty] | L2 | 281.41 | 287.38 | [10 empty] | L2 | 627.4533 | 635.0133 | [10 empty] | L2 | 1807.593 | 1808.92
L3 | 1202.167 | 886.6133 | [8 empty] | 最小值 |  | L3 | 1898.427 | 1434.533 | [10 empty] | L3 | 382.95 | 282.3967 | [10 empty] | L3 | 826.2067 | 605.5167 | [10 empty] | L3 | 2310.92 | 1705.792
L4 |  | 895.96 | [10 empty] | L4 |  | 1390.34 | [10 empty] | L4 |  | 285.44 | [10 empty] | L4 |  | 606.1 | [10 empty] | L4 |  | 1685.82
| A | B | [11 empty] | A | B | [11 empty] | A | B | [11 empty] | A | B | [11 empty] | A | B
A1 | 903.67 | [11 empty] | A1 | 1544.427 | [11 empty] | A1 | 287.37 | [11 empty] | A1 | 639.5633 | [11 empty] | A1 | 1851.138
A2 | 883.3533 | [11 empty] | A2 | 1541.52 | [11 empty] | A2 | 281.41 | [11 empty] | A2 | 627.4533 | [11 empty] | A2 | 1807.593
A3 | 1202.167 | [11 empty] | A3 | 1898.427 | [11 empty] | A3 | 382.95 | [11 empty] | A3 | 826.2067 | [11 empty] | A3 | 2310.92
B1 |  | 900.85 | [10 empty] | B1 |  | 1527.94 | [10 empty] | B1 |  | 286.8067 | [10 empty] | B1 |  | 650.66 | [10 empty] | B1 |  | 1893
B2 |  | 903.0733 | [10 empty] | B2 |  | 1499.44 | [10 empty] | B2 |  | 287.38 | [10 empty] | B2 |  | 635.0133 | [10 empty] | B2 |  | 1808.92
B3 |  | 886.6133 | [10 empty] | B3 |  | 1434.533 | [10 empty] | B3 |  | 282.3967 | [10 empty] | B3 |  | 605.5167 | [10 empty] | B3 |  | 1705.792
B4 |  | 895.96 | [10 empty] | B4 |  | 1390.34 | [10 empty] | B4 |  | 285.44 | [10 empty] | B4 |  | 606.1 | [10 empty] | B4 |  | 1685.82

## 800 Hz
[11 empty] | 3000為A1、500為A2、300為A3；雷射速率150W為B1、200W為B2、250W為B3 | [5 empty] | 兩個因子 共有三個水準 外加一個B4
第一批 | Factor |  |  |  |  | 最大磁通密度Bm | Hm = 2500A/m | [6 empty] | 第一批 | Factor |  |  |  |  | 矯頑力Hc | Hm = 2500A/m | [6 empty] | 第一批 | Factor |  |  |  |  | 磁導率μa | Hm = 2500A/m | [6 empty] | 第一批 | Factor |  |  |  |  | 剩磁Br | Hm = 2500A/m | [5 empty] | 第一批 | Factor |  |  |  |  | 體積比功耗Pcv | Hm = 2500A/m
Trial | 氧濃度 | 雷射掃描速度 | 雷射功率 | 線間距 | 能量密度 | 1 | 2 | 3 | 4 | 5 | Ave | Std |  | Trial | 氧濃度 | 雷射掃描速度 | 雷射功率 | 線間距 | 能量密度 | 1 | 2 | 3 | 4 | 5 | Ave | Std |  | Trial | 氧濃度 | 雷射掃描速度 | 雷射功率 | 線間距 | 能量密度 | 1 | 2 | 3 | 4 | 5 | Ave | Std |  | Trial | 氧濃度 | 雷射掃描速度 | 雷射功率 | 線間距 | 能量密度 | 1 | 2 | 3 | 4 | 5 | Ave | Std | Trial | 氧濃度 | 雷射掃描速度 | 雷射功率 | 線間距 | 能量密度 | 1 | 2 | 3 | 4 | 5 | Ave | Std
| (ppm) | (mm/s) | (W) | (mm) | (J/mm^3) | [9 empty] | (ppm) | (mm/s) | (W) | (mm) | (J/mm^3) | [9 empty] | (ppm) | (mm/s) | (W) | (mm) | (J/mm^3) | [9 empty] | (ppm) | (mm/s) | (W) | (mm) | (J/mm^3) | [8 empty] | (ppm) | (mm/s) | (W) | (mm) | (J/mm^3)
1 | 3000 | 3000 | 150 | 0.1 | 20 | 692.88 | 675.94 | 683.76 | 677.99 | 679.76 | 682.07 | 6.694616 |  | 1 | 3000 | 3000 | 150 | 0.1 | 20 | 1862.8 | 1791.4 | 1804.5 | 1790.6 | 1788.2 | 1807.5 | 31.56105 |  | 1 | 3000 | 3000 | 150 | 0.1 | 20 | 218.89 | 215.37 | 215.62 | 215.85 | 216.46 | 216.44 | 1.42901 |  | 1 | 3000 | 3000 | 150 | 0.1 | 20 | 578.67 | 566.17 | 572.11 | 566.66 | 567.51 | 570.22 | 5.277185 | 1 | 3000 | 3000 | 150 | 0.1 | 20 | 3428.3 | 3241.6 | 3310.1 | 3258.6 | 3263.9 | 3300.5 | 75.81125
2 | 3000 | 3000 | 200 | 0.1 | 26.67 | 662.86 | 659.89 | 650.21 | 646.76 | 652.52 | 654.45 | 6.72979 |  | 2 | 3000 | 3000 | 200 | 0.1 | 26.67 | 1846.5 | 1832 | 1792.7 | 1783.4 | 1798.2 | 1810.56 | 27.20649 |  | 2 | 3000 | 3000 | 200 | 0.1 | 26.67 | 209.59 | 209.7 | 206.55 | 205.87 | 205.75 | 207.49 | 1.989327 |  | 2 | 3000 | 3000 | 200 | 0.1 | 26.67 | 554.14 | 551.93 | 544.4 | 541.41 | 545.1 | 547.4 | 5.387915 | 2 | 3000 | 3000 | 200 | 0.1 | 26.67 | 3264.7 | 3228.6 | 3125.2 | 3094.6 | 3147.8 | 3172.18 | 71.6996
3 | 3000 | 3000 | 250 | 0.1 | 33.33 | 641.44 | 641.67 | 641.39 | 646.81 | 646.35 | 644.06 | 2.923896 |  | 3 | 3000 | 3000 | 250 | 0.1 | 33.33 | 1744.3 | 1745.1 | 1744.1 | 1753.2 | 1764.5 | 1750.24 | 8.824851 |  | 3 | 3000 | 3000 | 250 | 0.1 | 33.33 | 204.37 | 203.98 | 204.3 | 204.17 | 204.04 | 204.12 | 0.1424488 |  | 3 | 3000 | 3000 | 250 | 0.1 | 33.33 | 528 | 528.4 | 528.49 | 531.46 | 532.85 | 530.3 | 2.216168 | 3 | 3000 | 3000 | 250 | 0.1 | 33.33 | 3015.7 | 3019.7 | 3016.5 | 3060.3 | 3073.2 | 3042.425 | 28.60739
4 | 3000 | 500 | 150 | 0.1 | 120 | 638.78 | 635.1 | 637.01 | 640.3 | 650.3 | 640.3 | 5.919765 |  | 4 | 3000 | 500 | 150 | 0.1 | 120 | 1842.2 | 1854.7 | 1842.4 | 1845.4 | 1890.8 | 1855.1 | 20.59393 |  | 4 | 3000 | 500 | 150 | 0.1 | 120 | 203.02 | 201.1 | 202.36 | 201.87 | 206.1 | 202.89 | 1.926551 |  | 4 | 3000 | 500 | 150 | 0.1 | 120 | 540.36 | 538.48 | 538.65 | 541.08 | 549.09 | 541.53 | 4.36812 | 4 | 3000 | 500 | 150 | 0.1 | 120 | 3127.1 | 3128.7 | 3119.7 | 3145.2 | 3254.7 | 3155.08 | 56.46301
5 | 3000 | 500 | 200 | 0.1 | 160 | 645.69 | 636.75 | 637.43 | 637.06 | 637.4 | 638.87 | 3.824831 |  | 5 | 3000 | 500 | 200 | 0.1 | 160 | 1789.7 | 1774.8 | 1774.8 | 1771.4 | 1766.8 | 1775.5 | 8.589529 |  | 5 | 3000 | 500 | 200 | 0.1 | 160 | 205.86 | 202.45 | 201.88 | 202.92 | 202.24 | 203.07 | 1.604369 |  | 5 | 3000 | 500 | 200 | 0.1 | 160 | 534.1 | 526.65 | 527.86 | 527.14 | 526.96 | 528.54 | 3.138649 | 5 | 3000 | 500 | 200 | 0.1 | 160 | 3099.6 | 3034.6 | 3040.4 | 3028.4 | 3028.3 | 3046.26 | 30.23653
6 | 3000 | 500 | 250 | 0.1 | 200 | 661.24 | 660.32 | 660.2 | 658.79 | 662.33 | 660.58 | 1.314736 |  | 6 | 3000 | 500 | 250 | 0.1 | 200 | 1707.7 | 1720.3 | 1723.4 | 1708.7 | 1717.7 | 1715.56 | 7.024101 |  | 6 | 3000 | 500 | 250 | 0.1 | 200 | 210.2 | 209.71 | 208.11 | 208.24 | 209.3 | 209.11 | 0.9139311 |  | 6 | 3000 | 500 | 250 | 0.1 | 200 | 539.2 | 539.06 | 539 | 536.27 | 540.37 | 538.78 | 1.51091 | 6 | 3000 | 500 | 250 | 0.1 | 200 | 3064.8 | 3076 | 3087.5 | 3059.2 | 3087.1 | 3074.92 | 12.81901
7 | 3000 | 300 | 150 | 0.1 | 200 | 629.2 | 632.69 | 623.41 | 626.64 | 628.64 | 628.12 | 3.416728 |  | 7 | 3000 | 300 | 150 | 0.1 | 200 | 1767.8 | 1770.9 | 1753.9 | 1752.2 | 1758.1 | 1760.58 | 8.361041 |  | 7 | 3000 | 300 | 150 | 0.1 | 200 | 199.27 | 199.63 | 198.63 | 199.25 | 199.76 | 199.31 | 0.4394542 |  | 7 | 3000 | 300 | 150 | 0.1 | 200 | 520.21 | 522.57 | 516.14 | 517.52 | 520.04 | 519.3 | 2.511101 | 7 | 3000 | 300 | 150 | 0.1 | 200 | 2993.1 | 3016.6 | 2945.5 | 2959.5 | 2976.2 | 2978.18 | 27.92646
8 | 3000 | 300 | 200 | 0.1 | 266.67 | 716.92 | 714.98 | 717.57 | 715.16 | 718.63 | 716.65 | 1.56913 |  | 8 | 3000 | 300 | 200 | 0.1 | 266.67 | 1669.3 | 1673.4 | 1669 | 1665.7 | 1674.1 | 1670.3 | 3.460491 |  | 8 | 3000 | 300 | 200 | 0.1 | 266.67 | 228.13 | 226.23 | 226.94 | 227.6 | 227.76 | 227.33 | 0.7516449 |  | 8 | 3000 | 300 | 200 | 0.1 | 266.67 | 586.69 | 586.07 | 586.65 | 585.86 | 588.87 | 586.83 | 1.197088 | 8 | 3000 | 300 | 200 | 0.1 | 266.67 | 3285.7 | 3290.8 | 3293.6 | 3272.8 | 3304.1 | 3289.4 | 11.45578
O | 3000 | 300 | 250 | 0.1 | 333.33 | 708.68 | 704.83 | 702.25 | 715.04 | 696.23 | 705.41 | 7.036052 |  | O | 3000 | 300 | 250 | 0.1 | 333.33 | 1649.6 | 1653.5 | 1662.9 | 1660.3 | 1664.4 | 1658.14 | 6.343737 |  | O | 3000 | 300 | 250 | 0.1 | 333.33 | 225.62 | 224.7 | 222.46 | 228.19 | 221.59 | 224.51 | 4.624478 |  | O | 3000 | 300 | 250 | 0.1 | 333.33 | 577.05 | 572.58 | 569.28 | 580.47 | 564.85 | 572.85 | 6.174992 | O | 3000 | 300 | 250 | 0.1 | 333.33 | 3215.4 | 3196.4 | 3202.1 | 3250.3 | 3175.7 | 3207.98 | 27.64375
N | 3000 | 300 | 225 | 0.1 | 300 | 692.61 | 687.33 | 678.29 | 701.07 | 682.87 | 688.43 | 8.834381 |  | N | 3000 | 300 | 225 | 0.1 | 300 | 1683.2 | 1668.6 | 1666.9 | 1671.7 | 1665.7 | 1671.22 | 7.066612 |  | N | 3000 | 300 | 225 | 0.1 | 300 | 218.34 | 217.45 | 215 | 222.61 | 217.54 | 218.19 | 2.770608 |  | N | 3000 | 300 | 225 | 0.1 | 300 | 559.01 | 554.77 | 548.24 | 567.34 | 553.29 | 556.53 | 7.164597 | N | 3000 | 300 | 225 | 0.1 | 300 | 3189.3 | 3137.4 | 3093.2 | 3201.4 | 3108.2 | 3145.9 | 48.04852
[10 empty] | 全部平均值 | 665.894 | [12 empty] | 全部平均值 | 1747.47 | [12 empty] | 全部平均值: | 211.246 | [12 empty] | 全部平均值 | 549.228 | [11 empty] | 全部平均值: | 3141.92
2500 A/m | 掃描速度 | 功率 | [10 empty] | 2500 A/m | 掃描速度 | 功率 | [10 empty] | 2500 A/m | 掃描速度 | 功率 | [10 empty] | 2500 A/m | 掃描速度 | 功率 | [10 empty] | 2500 A/m | 掃描速度 | 功率
L1 | 660.1933 | 650.1633 | [8 empty] | 最大值 | 離群值( 不採計) | L1 | 1789.433 | 1772.773 | [10 empty] | L1 | 209.35 | 206.2133 | [10 empty] | L1 | 549.3067 | 543.6833 | [10 empty] | L1 | 3171.702 | 3144.587
L2 | 646.5833 | 669.99 | [8 empty] | 最小值 |  | L2 | 1782.053 | 1752.12 | [10 empty] | L2 | 205.0233 | 212.63 | [10 empty] | L2 | 536.2833 | 554.2567 | [10 empty] | L2 | 3092.087 | 3169.28
L3 | 912.87 | 670.0167 | [10 empty] | L3 | 2253.413 | 1707.98 | [10 empty] | L3 | 289.78 | 212.58 | [10 empty] | L3 | 745.17 | 547.31 | [10 empty] | L3 | 4207.153 | 3108.442
L4 |  | 688.43 | [10 empty] | L4 |  | 1671.22 | [10 empty] | L4 |  | 218.19 | [10 empty] | L4 |  | 556.53 | [10 empty] | L4 |  | 3145.9
| A | B | [11 empty] | A | B | [11 empty] | A | B | [11 empty] | A | B | [11 empty] | A | B
A1 | 660.1933 | [11 empty] | A1 | 1789.433 | [11 empty] | A1 | 209.35 | [11 empty] | A1 | 549.3067 | [11 empty] | A1 | 3171.702
A2 | 646.5833 | [11 empty] | A2 | 1782.053 | [11 empty] | A2 | 205.0233 | [11 empty] | A2 | 536.2833 | [11 empty] | A2 | 3092.087
A3 | 912.87 | [11 empty] | A3 | 2253.413 | [11 empty] | A3 | 289.78 | [11 empty] | A3 | 745.17 | [11 empty] | A3 | 4207.153
B1 |  | 650.1633 | [10 empty] | B1 |  | 1772.773 | [10 empty] | B1 |  | 206.2133 | [10 empty] | B1 |  | 543.6833 | [10 empty] | B1 |  | 3144.587
B2 |  | 669.99 | [10 empty] | B2 |  | 1752.12 | [10 empty] | B2 |  | 212.63 | [10 empty] | B2 |  | 554.2567 | [10 empty] | B2 |  | 3169.28
B3 |  | 670.0167 | [10 empty] | B3 |  | 1707.98 | [10 empty] | B3 |  | 212.58 | [10 empty] | B3 |  | 547.31 | [10 empty] | B3 |  | 3108.442
B4 |  | 688.43 | [10 empty] | B4 |  | 1671.22 | [10 empty] | B4 |  | 218.19 | [10 empty] | B4 |  | 556.53 | [10 empty] | B4 |  | 3145.9